## MF
microParticles社製品 メラミン樹脂(MF)粒子
日本輸入代理店：フィルジェン株式会社
https://filgen.jp/Product/Bioscience4/microParticles/index.html
TEL:052-624-4388
本ファイルに記載の製品仕様は、microParticles社に在庫しているバッチ情報となります。（2026/4/9時点）最新の製品仕様についてはお問い合わせください。
組成 | 型式 | Mean Diameter [μm] | Standard Deviation [μm] | CV[%] | Solids-Content [wt.-%] | 容量 | 税別価格
メラミン樹脂-未修飾－非蛍光 | MF-R-0.45 | 0.418 | 0.03 | 7.6 | 5 | 10ml,15ml | お問い合わせ
メラミン樹脂-未修飾－非蛍光 | MF-R-0.6 | 0.585 | 0.04 | 7.3 | 5 | 10ml,15ml | お問い合わせ
メラミン樹脂-未修飾－非蛍光 | MF-R-0.8 | 0.823 | 0.03 | 4 | 5 | 10ml,15ml | お問い合わせ
メラミン樹脂-未修飾－非蛍光 | MF-R-1.0 | 1.03 | 0.04 | 3.9 | 5 | 10ml,15ml | お問い合わせ
メラミン樹脂-未修飾－非蛍光 | MF-R-1.3 | 1.31 | 0.04 | 3.2 | 5 | 10ml,15ml | お問い合わせ
メラミン樹脂-未修飾－非蛍光 | MF-R-1.6 | 1.6 | 0.04 | 2.6 | 5 | 10ml,15ml | お問い合わせ
メラミン樹脂-未修飾－非蛍光 | MF-R-1.8 | 1.8 | 0.04 | 2.4 | 5 | 10ml,15ml | お問い合わせ
メラミン樹脂-未修飾－非蛍光 | MF-R-2.0 | 1.91 | 0.05 | 2.7 | 5 | 10ml,15ml | お問い合わせ
メラミン樹脂-未修飾－非蛍光 | MF-R-2.4 | 2.35 | 0.05 | 2.2 | 5 | 10ml,15ml | お問い合わせ
メラミン樹脂-未修飾－非蛍光 | MF-R-2.5 | 2.49 | 0.05 | 1.8 | 5 | 10ml,15ml | お問い合わせ
メラミン樹脂-未修飾－非蛍光 | MF-R-2.8 | 2.83 | 0.07 | 2.4 | 5 | 10ml,15ml | お問い合わせ
メラミン樹脂-未修飾－非蛍光 | MF-R-3.3 | 3.28 | 0.07 | 2.3 | 5 | 10ml,15ml | お問い合わせ
メラミン樹脂-未修飾－非蛍光 | MF-R-3.5 | 3.55 | 0.08 | 2.2 | 5 | 10ml,15ml | お問い合わせ
メラミン樹脂-未修飾－非蛍光 | MF-R-3.6 | 3.6 | 0.08 | 2.1 | 5 | 10ml,15ml | お問い合わせ
メラミン樹脂-未修飾－非蛍光 | MF-R-3.6 | 3.63 | 0.06 | 1.7 | 5 | 10ml,15ml | お問い合わせ
メラミン樹脂-未修飾－非蛍光 | MF-R-3.8 | 3.81 | 0.09 | 2.4 | 5 | 10ml,15ml | お問い合わせ
メラミン樹脂-未修飾－非蛍光 | MF-R-4.0 | 3.97 | 0.06 | 1.4 | 5 | 10ml,15ml | お問い合わせ
メラミン樹脂-未修飾－非蛍光 | MF-R-4.0 | 4.04 | 0.08 | 1.9 | 5 | 10ml,15ml | お問い合わせ
メラミン樹脂-未修飾－非蛍光 | MF-R-4.1 | 4.09 | 0.08 | 2.3 | 5 | 10ml,15ml | お問い合わせ
メラミン樹脂-未修飾－非蛍光 | MF-R-4.1 | 4.12 | 0.09 | 2.2 | 5 | 10ml,15ml | お問い合わせ
メラミン樹脂-未修飾－非蛍光 | MF-R-4.3 | 4.3 | 0.06 | 1.5 | 5 | 10ml,15ml | お問い合わせ
メラミン樹脂-未修飾－非蛍光 | MF-R-4.4 | 4.41 | 0.08 | 1.9 | 5 | 10ml,15ml | お問い合わせ
メラミン樹脂-未修飾－非蛍光 | MF-R-4.6 | 4.57 | 0.08 | 1.8 | 5 | 10ml,15ml | お問い合わせ
メラミン樹脂-未修飾－非蛍光 | MF-R-5.2 | 5.17 | 0.09 | 1.7 | 5 | 10ml,15ml | お問い合わせ
メラミン樹脂-未修飾－非蛍光 | MF-R-5.3 | 5.29 | 0.09 | 1.6 | 5 | 10ml,15ml | お問い合わせ
メラミン樹脂-未修飾－非蛍光 | MF-R-5.5 | 5.51 | 0.12 | 2.2 | 5 | 10ml,15ml | お問い合わせ
メラミン樹脂-未修飾－非蛍光 | MF-R-5.6 | 5.62 | 0.09 | 1.3 | 5 | 10ml,15ml | お問い合わせ
メラミン樹脂-未修飾－非蛍光 | MF-R-5.7 | 5.73 | 0.09 | 1.6 | 5 | 10ml,15ml | お問い合わせ
メラミン樹脂-未修飾－非蛍光 | MF-R-6.2 | 6.17 | 0.08 | 1.4 | 5 | 10ml,15ml | お問い合わせ
メラミン樹脂-未修飾－非蛍光 | MF-R-6.3 | 6.29 | 0.11 | 1.7 | 5 | 10ml,15ml | お問い合わせ
メラミン樹脂-未修飾－非蛍光 | MF-R-6.3 | 6.34 | 0.11 | 1.7 | 5 | 10ml,15ml | お問い合わせ
メラミン樹脂-未修飾－非蛍光 | MF-R-6.7 | 6.75 | 0.11 | 1.6 | 5 | 10ml,15ml | お問い合わせ
メラミン樹脂-未修飾－非蛍光 | MF-R-6.8 | 6.78 | 0.12 | 1.7 | 5 | 10ml,15ml | お問い合わせ
メラミン樹脂-未修飾－非蛍光 | MF-R-7.0 | 7.01 | 0.08 | 1.1 | 5 | 10ml,15ml | お問い合わせ
メラミン樹脂-未修飾－非蛍光 | MF-R-7.1 | 7.12 | 0.09 | 1.2 | 5 | 10ml,15ml | お問い合わせ
メラミン樹脂-未修飾－非蛍光 | MF-R-7.2 | 7.19 | 0.09 | 1.3 | 5 | 10ml,15ml | お問い合わせ
メラミン樹脂-未修飾－非蛍光 | MF-R-7.3 | 7.3 | 0.1 | 1.4 | 5 | 10ml,15ml | お問い合わせ
メラミン樹脂-未修飾－非蛍光 | MF-R-7.4 | 7.42 | 0.07 | 1 | 5 | 10ml,15ml | お問い合わせ
メラミン樹脂-未修飾－非蛍光 | MF-R-7.4 | 7.43 | 0.1 | 1.3 | 5 | 10ml,15ml | お問い合わせ
メラミン樹脂-未修飾－非蛍光 | MF-R-7.4 | 7.43 | 0.08 | 1.1 | 5 | 10ml,15ml | お問い合わせ
メラミン樹脂-未修飾－非蛍光 | MF-R-7.6 | 7.61 | 0.12 | 1.6 | 5 | 10ml,15ml | お問い合わせ
メラミン樹脂-未修飾－非蛍光 | MF-R-7.7 | 7.69 | 0.1 | 1.3 | 5 | 10ml,15ml | お問い合わせ
メラミン樹脂-未修飾－非蛍光 | MF-R-7.7 | 7.7 | 0.07 | 0.9 | 5 | 10ml,15ml | お問い合わせ
メラミン樹脂-未修飾－非蛍光 | MF-R-7.9 | 7.85 | 0.08 | 1.1 | 5 | 10ml,15ml | お問い合わせ
メラミン樹脂-未修飾－非蛍光 | MF-R-7.9 | 7.93 | 0.12 | 1.5 | 5 | 10ml,15ml | お問い合わせ
メラミン樹脂-未修飾－非蛍光 | MF-R-8.2 | 8.2 | 0.09 | 1 | 5 | 10ml,15ml | お問い合わせ
メラミン樹脂-未修飾－非蛍光 | MF-R-8.3 | 8.28 | 0.09 | 1.1 | 5 | 10ml,15ml | お問い合わせ
メラミン樹脂-未修飾－非蛍光 | MF-R-8.4 | 8.39 | 0.09 | 1.1 | 5 | 10ml,15ml | お問い合わせ
メラミン樹脂-未修飾－非蛍光 | MF-R-8.5 | 8.5 | 0.11 | 1.3 | 5 | 10ml,15ml | お問い合わせ
メラミン樹脂-未修飾－非蛍光 | MF-R-8.7 | 8.66 | 0.11 | 1.3 | 5 | 10ml,15ml | お問い合わせ
メラミン樹脂-未修飾－非蛍光 | MF-R-8.8 | 8.83 | 0.09 | 0.9 | 5 | 10ml,15ml | お問い合わせ
メラミン樹脂-未修飾－非蛍光 | MF-R-9.3 | 9.34 | 0.13 | 1.4 | 5 | 10ml,15ml | お問い合わせ
メラミン樹脂-未修飾－非蛍光 | MF-R-9.5 | 9.46 | 0.1 | 1.1 | 5 | 10ml,15ml | お問い合わせ
メラミン樹脂-未修飾－非蛍光 | MF-R-9.5 | 9.49 | 0.13 | 1.3 | 5 | 10ml,15ml | お問い合わせ
メラミン樹脂-未修飾－非蛍光 | MF-R-9.5 | 9.51 | 0.15 | 1.6 | 5 | 10ml,15ml | お問い合わせ
メラミン樹脂-未修飾－非蛍光 | MF-R-10.0 | 10.13 | 0.15 | 1.5 | 5 | 10ml,15ml | お問い合わせ
メラミン樹脂-未修飾－非蛍光 | MF-R-10.3 | 10.3 | 0.11 | 1.1 | 5 | 10ml,15ml | お問い合わせ
メラミン樹脂-未修飾－非蛍光 | MF-R-10.5 | 10.55 | 0.14 | 1.3 | 5 | 10ml,15ml | お問い合わせ
メラミン樹脂-未修飾－非蛍光 | MF-R-16.7 | 16.68 | 0.28 | 1.7 | 5 | 10ml,15ml | お問い合わせ
メラミン樹脂-未修飾－蛍光 | MF-FluoBlue-1.0 | 0.93 | 0.05 | 5.3 | 2.5 | 10ml,15ml | お問い合わせ
メラミン樹脂-未修飾－蛍光 | MF-FluoBlue-2.0 | 1.91 | 0.05 | 2.6 | 2.5 | 10ml,15ml | お問い合わせ
メラミン樹脂-未修飾－蛍光 | MF-FluoBlue-2.0 | 2.08 | 0.04 | 1.8 | 2.5 | 10ml,15ml | お問い合わせ
メラミン樹脂-未修飾－蛍光 | MF-FluoBlue 2.4 | 2.44 | 0.04 | 2 | 2.5 | 10ml,15ml | お問い合わせ
メラミン樹脂-未修飾－蛍光 | MF-FluoBlue-4.7 | 4.71 | 0.08 | 1.7 | 2.5 | 10ml,15ml | お問い合わせ
メラミン樹脂-未修飾－蛍光 | MF-FluoBlue 6.5 | 6.55 | 0.08 | 1.3 | 2.5 | 10ml,15ml | お問い合わせ
メラミン樹脂-未修飾－蛍光 | MF-FluoBlue 7.4 | 7.37 | 0.12 | 1.7 | 2.5 | 10ml,15ml | お問い合わせ
メラミン樹脂-未修飾－蛍光 | MF-FluoBlue 9.8 | 9.78 | 0.15 | 1.6 | 2.5 | 10ml,15ml | お問い合わせ
メラミン樹脂-未修飾－蛍光 | MF-FluoGreen-0.5 | 0.447 | 0.03 | 6.6 | 2.5 | 10ml,15ml | お問い合わせ
メラミン樹脂-未修飾－蛍光 | MF-FluoGreen-1.1 | 1.12 | 0.08 | 7.1 | 2.5 | 10ml,15ml | お問い合わせ
メラミン樹脂-未修飾－蛍光 | MF-FluoGreen-1.3 | 1.26 | 0.04 | 3.1 | 2.5 | 10ml,15ml | お問い合わせ
メラミン樹脂-未修飾－蛍光 | MF-FluoGreen-1.4 | 1.33 | 0.06 | 4.3 | 2.5 | 10ml,15ml | お問い合わせ
メラミン樹脂-未修飾－蛍光 | MF-FluoGreen-1.5 | 1.39 | 0.07 | 5.3 | 2.5 | 10ml,15ml | お問い合わせ
メラミン樹脂-未修飾－蛍光 | MF-FluoGreen-1.7 | 1.74 | 0.04 | 2.6 | 2.5 | 10ml,15ml | お問い合わせ
メラミン樹脂-未修飾－蛍光 | MF-FluoGreen-1.9 | 1.9 | 0.05 | 2.8 | 2.5 | 10ml,15ml | お問い合わせ
メラミン樹脂-未修飾－蛍光 | MF-FluoGreen-2.2 | 2.15 | 0.05 | 2.4 | 2.5 | 10ml,15ml | お問い合わせ
メラミン樹脂-未修飾－蛍光 | MF-FluoGreen-2.8 | 2.82 | 0.05 | 2.5 | 2.5 | 10ml,15ml | お問い合わせ
メラミン樹脂-未修飾－蛍光 | MF-FluoGreen-3.2 | 3.21 | 0.14 | 4.2 | 2.5 | 10ml,15ml | お問い合わせ
メラミン樹脂-未修飾－蛍光 | MF-FluoGreen-3.2 | 3.21 | 0.14 | 4.2 | 2.5 | 10ml,15ml | お問い合わせ
メラミン樹脂-未修飾－蛍光 | MF-FluoGreen-3.4 | 3.36 | 0.08 | 2.3 | 2.5 | 10ml,15ml | お問い合わせ
メラミン樹脂-未修飾－蛍光 | MF-FluoGreen-3.6 | 3.58 | 0.08 | 2.3 | 2.5 | 10ml,15ml | お問い合わせ
メラミン樹脂-未修飾－蛍光 | MF-FluoGreen-3.7 | 3.69 | 0.11 | 2.9 | 2.5 | 10ml,15ml | お問い合わせ
メラミン樹脂-未修飾－蛍光 | MF-FluoGreen-3.9 | 3.91 | 0.09 | 2.2 | 2.5 | 10ml,15ml | お問い合わせ
メラミン樹脂-未修飾－蛍光 | MF-FluoGreen-4.3 | 4.34 | 0.07 | 1.7 | 2.5 | 10ml,15ml | お問い合わせ
メラミン樹脂-未修飾－蛍光 | MF-FluoGreen-4.5 | 4.54 | 0.11 | 2.5 | 2.5 | 10ml,15ml | お問い合わせ
メラミン樹脂-未修飾－蛍光 | MF-FluoGreen-4.9 | 4.91 | 0.08 | 1.6 | 2.5 | 10ml,15ml | お問い合わせ
メラミン樹脂-未修飾－蛍光 | MF-FluoGreen-5.0 | 5.17 | 0.1 | 1.8 | 2.5 | 10ml,15ml | お問い合わせ
メラミン樹脂-未修飾－蛍光 | MF-FluoGreen-5.5 | 5.51 | 0.12 | 2.2 | 2.5 | 10ml,15ml | お問い合わせ
メラミン樹脂-未修飾－蛍光 | MF-FluoGreen-5.9 | 5.68 | 0.1 | 1.7 | 2.5 | 10ml,15ml | お問い合わせ
メラミン樹脂-未修飾－蛍光 | MF-FluoGreen-6.0 | 5.9 | 0.1 | 1.7 | 2.5 | 10ml,15ml | お問い合わせ
メラミン樹脂-未修飾－蛍光 | MF-FluoGreen-6.5 | 6.18 | 0.13 | 2.1 | 2.5 | 10ml,15ml | お問い合わせ
メラミン樹脂-未修飾－蛍光 | MF-FluoGreen-6.7 | 6.38 | 0.14 | 2.3 | 2.5 | 10ml,15ml | お問い合わせ
メラミン樹脂-未修飾－蛍光 | MF-FluoGreen-7.0 | 7.04 | 0.09 | 1.4 | 2.5 | 10ml,15ml | お問い合わせ
メラミン樹脂-未修飾－蛍光 | MF-FluoGreen-7.6 | 7.62 | 0.17 | 2.2 | 2.5 | 10ml,15ml | お問い合わせ
メラミン樹脂-未修飾－蛍光 | MF-FluoGreen-8.0 | 7.89 | 0.14 | 1.8 | 2.5 | 10ml,15ml | お問い合わせ
メラミン樹脂-未修飾－蛍光 | MF-FluoGreen-8.6 | 8.59 | 0.13 | 1.5 | 2.5 | 10ml,15ml | お問い合わせ
メラミン樹脂-未修飾－蛍光 | MF-FluoGreen-9.6 | 9.58 | 0.18 | 1.9 | 2.5 | 10ml,15ml | お問い合わせ
メラミン樹脂-未修飾－蛍光 | MF-FluoGreen-10.6 | 10.6 | 0.12 | 1.1 | 2.5 | 10ml,15ml | お問い合わせ
メラミン樹脂-未修飾－蛍光 | MF-FluoGreen-12.0 | 11.96 | 0.22 | 1.8 | 2.5 | 10ml,15ml | お問い合わせ
メラミン樹脂-未修飾－蛍光 | MF-FluoOrange-0.4 | 0.366 | 0.04 | 10 | 2.5 | 10ml,15ml | お問い合わせ
メラミン樹脂-未修飾－蛍光 | MF-FluoOrange-0.4 | 0.395 | 0.02 | 5.1 | 2.5 | 10ml,15ml | お問い合わせ
メラミン樹脂-未修飾－蛍光 | MF-FluoOrange-0.6 | 0.62 | 0.03 | 4.8 | 2.5 | 10ml,15ml | お問い合わせ
メラミン樹脂-未修飾－蛍光 | MF-FluoOrange-0.8 | 0.815 | 0.02 | 3 | 2.5 | 10ml,15ml | お問い合わせ
メラミン樹脂-未修飾－蛍光 | MF-FluoOrange-0.9 | 0.934 | 0.05 | 5.3 | 2.5 | 10ml,15ml | お問い合わせ
メラミン樹脂-未修飾－蛍光 | MF-FluoOrange-1.0 | 0.984 | 0.03 | 3.3 | 2.5 | 10ml,15ml | お問い合わせ
メラミン樹脂-未修飾－蛍光 | MF-FluoOrange-1.7 | 1.73 | 0.06 | 3.2 | 2.5 | 10ml,15ml | お問い合わせ
メラミン樹脂-未修飾－蛍光 | MF-FluoOrange-1.9 | 1.85 | 0.04 | 2.3 | 2.5 | 10ml,15ml | お問い合わせ
メラミン樹脂-未修飾－蛍光 | MF-FluoOrange-2.0 | 2 | 0.07 | 3.5 | 2.5 | 10ml,15ml | お問い合わせ
メラミン樹脂-未修飾－蛍光 | MF-FluoOrange-2.2 | 2.2 | 0.06 | 2.7 | 2.5 | 10ml,15ml | お問い合わせ
メラミン樹脂-未修飾－蛍光 | MF-FluoOrange-2.2 | 2.23 | 0.06 | 2.7 | 2.5 | 10ml,15ml | お問い合わせ
メラミン樹脂-未修飾－蛍光 | MF-FluoOrange-2.5 | 2.46 | 0.07 | 2.7 | 2.5 | 10ml,15ml | お問い合わせ
メラミン樹脂-未修飾－蛍光 | MF-FluoOrange-2.5 | 2.51 | 0.05 | 1.9 | 2.5 | 10ml,15ml | お問い合わせ
メラミン樹脂-未修飾－蛍光 | MF-FluoOrange-2.6 | 2.64 | 0.11 | 4 | 2.5 | 10ml,15ml | お問い合わせ
メラミン樹脂-未修飾－蛍光 | MF-FluoOrange-2.6 | 2.65 | 0.05 | 2.1 | 2.5 | 10ml,15ml | お問い合わせ
メラミン樹脂-未修飾－蛍光 | MF-FluoOrange-3.3 | 3.34 | 0.08 | 2.5 | 2.5 | 10ml,15ml | お問い合わせ
メラミン樹脂-未修飾－蛍光 | MF-FluoOrange-3.9 | 3.87 | 0.08 | 2 | 2.5 | 10ml,15ml | お問い合わせ
メラミン樹脂-未修飾－蛍光 | MF-FluoOrange-4.0 | 4.02 | 0.09 | 2.1 | 2.5 | 10ml,15ml | お問い合わせ
メラミン樹脂-未修飾－蛍光 | MF-FluoOrange-4.3 | 4.34 | 0.09 | 2 | 2.5 | 10ml,15ml | お問い合わせ
メラミン樹脂-未修飾－蛍光 | MF-FluoOrange-4.7 | 4.67 | 0.08 | 1.6 | 2.5 | 10ml,15ml | お問い合わせ
メラミン樹脂-未修飾－蛍光 | MF-FluoOrange-4.7 | 4.7 | 0.09 | 1.9 | 2.5 | 10ml,15ml | お問い合わせ
メラミン樹脂-未修飾－蛍光 | MF-FluoOrange-4.8 | 4.81 | 0.11 | 2.3 | 2.5 | 10ml,15ml | お問い合わせ
メラミン樹脂-未修飾－蛍光 | MF-FluoOrange-4.8 | 4.83 | 0.11 | 2.2 | 2.5 | 10ml,15ml | お問い合わせ
メラミン樹脂-未修飾－蛍光 | MF-FluoOrange-5.0 | 4.93 | 0.09 | 1.9 | 2.5 | 10ml,15ml | お問い合わせ
メラミン樹脂-未修飾－蛍光 | MF-FluoOrange-5.0 | 5 | 0.12 | 2.4 | 2.5 | 10ml,15ml | お問い合わせ
メラミン樹脂-未修飾－蛍光 | MF-FluoOrange-5.5 | 5.45 | 0.11 | 2 | 2.5 | 10ml,15ml | お問い合わせ
メラミン樹脂-未修飾－蛍光 | MF-FluoOrange-5.5 | 5.48 | 0.08 | 1.4 | 2.5 | 10ml,15ml | お問い合わせ
メラミン樹脂-未修飾－蛍光 | MF-FluoOrange-6.0 | 6.04 | 0.12 | 1.9 | 2.5 | 10ml,15ml | お問い合わせ
メラミン樹脂-未修飾－蛍光 | MF-FluoOrange-6.4 | 6.38 | 0.15 | 2.3 | 2.5 | 10ml,15ml | お問い合わせ
メラミン樹脂-未修飾－蛍光 | MF-FluoOrange-6.8 | 6.8 | 0.17 | 2.6 | 2.5 | 10ml,15ml | お問い合わせ
メラミン樹脂-未修飾－蛍光 | MF-FluoOrange-7.1 | 7.12 | 0.07 | 1 | 2.5 | 10ml,15ml | お問い合わせ
メラミン樹脂-未修飾－蛍光 | MF-FluoOrange-7.1 | 7.12 | 0.15 | 2.1 | 2.5 | 10ml,15ml | お問い合わせ
メラミン樹脂-未修飾－蛍光 | MF-FluoOrange-7.2 | 7.19 | 0.13 | 1.7 | 2.5 | 10ml,15ml | お問い合わせ
メラミン樹脂-未修飾－蛍光 | MF-FluoOrange-7.5 | 7.47 | 0.12 | 1.6 | 2.5 | 10ml,15ml | お問い合わせ
メラミン樹脂-未修飾－蛍光 | MF-FluoOrange-7.7 | 7.68 | 0.19 | 2.5 | 2.5 | 10ml,15ml | お問い合わせ
メラミン樹脂-未修飾－蛍光 | MF-FluoOrange-8.0 | 7.92 | 0.18 | 2.2 | 2.5 | 10ml,15ml | お問い合わせ
メラミン樹脂-未修飾－蛍光 | MF-FluoOrange-8.4 | 8.42 | 0.11 | 1.3 | 2.5 | 10ml,15ml | お問い合わせ
メラミン樹脂-未修飾－蛍光 | MF-FluoOrange-9.4 | 9.36 | 0.08 | 0.9 | 2.5 | 10ml,15ml | お問い合わせ
メラミン樹脂-未修飾－蛍光 | MF-FluoOrange-9.4 | 9.36 | 0.16 | 1.7 | 2.5 | 10ml,15ml | お問い合わせ
メラミン樹脂-未修飾－蛍光 | MF-FluoOrange-9.4 | 9.44 | 0.09 | 1 | 2.5 | 10ml,15ml | お問い合わせ
メラミン樹脂-未修飾－蛍光 | MF-FluoOrange-9.4 | 9.44 | 0.09 | 0.9 | 2.5 | 10ml,15ml | お問い合わせ
メラミン樹脂-未修飾－蛍光 | MF-FluoOrange-9.8 | 9.84 | 0.26 | 2.6 | 2.5 | 10ml,15ml | お問い合わせ
メラミン樹脂-未修飾－蛍光 | MF-FluoOrange-10.5 | 10.46 | 0.09 | 0.9 | 2.5 | 10ml,15ml | お問い合わせ
メラミン樹脂-未修飾－蛍光 | MF-FluoOrange-11.0 | 10.91 | 0.16 | 1.4 | 2.5 | 10ml,15ml | お問い合わせ
メラミン樹脂-未修飾－蛍光 | MF-FluoOrange-12.0 | 11.95 | 0.25 | 2 | 2.5 | 10ml,15ml | お問い合わせ
メラミン樹脂-未修飾－蛍光 | MF-FluoOrange-12.0 | 12.04 | 0.23 | 1.9 | 2.5 | 10ml,15ml | お問い合わせ
メラミン樹脂-未修飾－蛍光 | MF-FluoOrange-13.5 | 13.35 | 0.19 | 1.4 | 2.5 | 10ml,15ml | お問い合わせ
メラミン樹脂-未修飾－蛍光 | MF-FluoRed-0.5 | 0.503 | 0.03 | 6 | 2.5 | 10ml,15ml | お問い合わせ
メラミン樹脂-未修飾－蛍光 | MF-FluoRed-1.4 | 1.36 | 0.04 | 3 | 2.5 | 10ml,15ml | お問い合わせ
メラミン樹脂-未修飾－蛍光 | MF-FluoRed-2.3 | 2.26 | 0.04 | 1.6 | 2.5 | 10ml,15ml | お問い合わせ
メラミン樹脂-未修飾－蛍光 | MF-FluoRed-2.6 | 2.55 | 0.05 | 2 | 2.5 | 10ml,15ml | お問い合わせ
メラミン樹脂-未修飾－蛍光 | MF-FluoRed-2.7 | 2.65 | 0.06 | 2.3 | 2.5 | 10ml,15ml | お問い合わせ
メラミン樹脂-未修飾－蛍光 | MF-FluoRed-3.6 | 3.56 | 0.07 | 2.1 | 2.5 | 10ml,15ml | お問い合わせ
メラミン樹脂-未修飾－蛍光 | MF-FluoRed-3.6 | 3.62 | 0.08 | 2.1 | 2.5 | 10ml,15ml | お問い合わせ
メラミン樹脂-未修飾－蛍光 | MF-FluoRed-3.6 | 3.64 | 0.08 | 2.1 | 2.5 | 10ml,15ml | お問い合わせ
メラミン樹脂-未修飾－蛍光 | MF-FluoRed-3.7 | 3.72 | 0.07 | 1.9 | 2.5 | 10ml,15ml | お問い合わせ
メラミン樹脂-未修飾－蛍光 | MF-FluoRed-4.0 | 4.02 | 0.07 | 1.7 | 2.5 | 10ml,15ml | お問い合わせ
メラミン樹脂-未修飾－蛍光 | MF-FluoRed-4.4 | 4.41 | 0.09 | 2 | 2.5 | 10ml,15ml | お問い合わせ
メラミン樹脂-未修飾－蛍光 | MF-FluoRed-5.4 | 5.38 | 0.08 | 1.5 | 2.5 | 10ml,15ml | お問い合わせ
メラミン樹脂-未修飾－蛍光 | MF-FluoRed-6.4 | 6.37 | 0.07 | 1.1 | 2.5 | 10ml,15ml | お問い合わせ
メラミン樹脂-未修飾－蛍光 | MF-FluoRed-7.8 | 7.82 | 0.08 | 1.1 | 2.5 | 10ml,15ml | お問い合わせ
メラミン樹脂-未修飾－蛍光 | MF-FluoRed-7.8 | 7.84 | 0.09 | 1.1 | 2.5 | 10ml,15ml | お問い合わせ
メラミン樹脂-未修飾－蛍光 | MF-FluoRed-8.1 | 8.14 | 0.17 | 2.1 | 2.5 | 10ml,15ml | お問い合わせ
メラミン樹脂-未修飾－蛍光 | MF-FluoRed-8.8 | 8.82 | 0.13 | 1.5 | 2.5 | 10ml,15ml | お問い合わせ
メラミン樹脂-未修飾－蛍光 | MF-FluoRed-9.1 | 9.1 | 0.1 | 1.1 | 2.5 | 10ml,15ml | お問い合わせ
メラミン樹脂-未修飾－蛍光 | MF-FluoRed-9.3 | 9.26 | 0.08 | 0.9 | 2.5 | 10ml,15ml | お問い合わせ
メラミン樹脂-未修飾－蛍光 | MF-FluoRed-10.5 | 10.57 | 0.17 | 1.7 | 2.5 | 10ml,15ml | お問い合わせ
メラミン樹脂-COOH－非蛍光 | MF-COOH-AR947 | 1.02 | 0.04 | 3.9 | 5 | 5ml,10ml,15ml | お問い合わせ
メラミン樹脂-COOH－非蛍光 | MF-COOH-AR1129 | 2.35 | 0.04 | 1.9 | 5 | 5ml,10ml,15ml | お問い合わせ
メラミン樹脂-COOH－非蛍光 | MF-COOH-AR1128 | 2.84 | 0.07 | 2.4 | 5 | 5ml,10ml,15ml | お問い合わせ
メラミン樹脂-COOH－非蛍光 | MF-COOH-AR987 | 4.02 | 0.07 | 1.7 | 5 | 5ml,10ml,15ml | お問い合わせ
メラミン樹脂-COOH－非蛍光 | MF-COOH-AR423 | 5.29 | 0.09 | 1.7 | 5 | 5ml,10ml,15ml | お問い合わせ
メラミン樹脂-COOH－非蛍光 | MF-COOH-S986 | 6.1 | 0.12 | 2 | 5 | 5ml,10ml,15ml | お問い合わせ
メラミン樹脂-COOH－非蛍光 | MF-COOH-S989 | 8.24 | 0.2 | 2.4 | 5 | 5ml,10ml,15ml | お問い合わせ
メラミン樹脂-COOH－非蛍光 | MF-COOH-S3835 | 10.6 | 0.15 | 1.4 | 5 | 5ml,10ml,15ml | お問い合わせ
メラミン樹脂-COOH－蛍光 | MF-FITC-COOH-S1014 | 0.48 | 0 | 0 | 2.5 | 5ml,10ml,15ml | お問い合わせ
メラミン樹脂-COOH－蛍光 | MF-FITC-COOH-S1018 | 0.9 | 0 | 0 | 2.5 | 5ml,10ml,15ml | お問い合わせ
メラミン樹脂-COOH－蛍光 | MF-FITC-COOH-S2794 | 1.26 | 0.04 | 2.8 | 2.5 | 5ml,10ml,15ml | お問い合わせ
メラミン樹脂-COOH－蛍光 | MF-FITC-COOH-S1080 | 4.33 | 0.08 | 1.7 | 2.5 | 5ml,10ml,15ml | お問い合わせ
メラミン樹脂-COOH－蛍光 | MF-RhB-COOH-S2252 | 0.366 | 0 | 10 | 2.5 | 5ml,10ml,15ml | お問い合わせ
メラミン樹脂-COOH－蛍光 | MF-RhB-COOH-IM42 | 0.395 | 0 | 5.1 | 2.5 | 5ml,10ml,15ml | お問い合わせ
メラミン樹脂-COOH－蛍光 | MF-RhB-COOH-AR582 | 0.62 | 0.03 | 4.8 | 2.5 | 5ml,10ml,15ml | お問い合わせ
メラミン樹脂-COOH－蛍光 | MF-RhB-COOH-S961 | 1.09 | 0.07 | 6 | 2.5 | 5ml,10ml,15ml | お問い合わせ
メラミン樹脂-COOH－蛍光 | MF-RhB-COOH-IM44 | 2 | 0.07 | 3.5 | 2.5 | 5ml,10ml,15ml | お問い合わせ
メラミン樹脂-COOH－蛍光 | MF-RhB-COOH-IM43 | 2.81 | 0.14 | 4.7 | 2.5 | 5ml,10ml,15ml | お問い合わせ
メラミン樹脂-COOH－蛍光 | MF-RhB-COOH-S1079 | 4.34 | 0.09 | 2 | 2.5 | 5ml,10ml,15ml | お問い合わせ
メラミン樹脂-COOH－蛍光 | MF-RhB-COOH-IM45 | 4.93 | 0.09 | 1.9 | 2.5 | 5ml,10ml,15ml | お問い合わせ
メラミン樹脂-COOH－蛍光 | MF-RhB-COOH-IM47 | 7.12 | 0.15 | 2.1 | 2.5 | 5ml,10ml,15ml | お問い合わせ
メラミン樹脂-COOH－蛍光 | MF-RhB-COOH-IM46 | 9.84 | 0.26 | 2.6 | 2.5 | 5ml,10ml,15ml | お問い合わせ
メラミン樹脂-COOH－蛍光 | MF-NB-COOH-S2723 | 0.495 | 0.03 | 5.3 | 2.5 | 5ml,10ml,15ml | お問い合わせ
メラミン樹脂-COOH－蛍光 | MF-NB-COOH-S3812 | 0.97 | 0.05 | 5.2 | 2.5 | 5ml,10ml,15ml | お問い合わせ
メラミン樹脂-COOH－蛍光 | MF-NB-COOH-S2722 | 4 | 0.06 | 1.5 | 2.5 | 5ml,10ml,15ml | お問い合わせ
メラミン樹脂-COOH－蛍光 | MF-NB-COOH-S1336 | 5.36 | 0.09 | 1.8 | 2.5 | 5ml,10ml,15ml | お問い合わせ