## PMMA
microParticles社製品 ポリメチルメタクリレート(PMMA)粒子
日本輸入代理店：フィルジェン株式会社
https://filgen.jp/Product/Bioscience4/microParticles/index.html
TEL:052-624-4388
本ファイルに記載の製品仕様は、microParticles社に在庫しているバッチ情報となります。（2026/4/9時点）最新の製品仕様についてはお問い合わせください。
組成 | 型式 | Mean Diameter [μm] | Standard Deviation [μm] | CV[%] | Solids-Content [wt.-%] | 容量 | 税別価格
PMMA-未修飾-非蛍光 | PMMA-R-0.1 | 0.1 | 0.004 | 4 | 5 | 10ml,15ml | お問い合わせ
PMMA-未修飾-非蛍光 | PMMA-R-0.2 | 0.2 | 0.005 | 2.4 | 5 | 10ml,15ml | お問い合わせ
PMMA-未修飾-非蛍光 | PMMA-R-0.25 | 0.261 | 0.006 | 2.4 | 5 | 10ml,15ml | お問い合わせ
PMMA-未修飾-非蛍光 | PMMA-R-0.3 | 0.289 | 0.006 | 2.1 | 5 | 10ml,15ml | お問い合わせ
PMMA-未修飾-非蛍光 | PMMA-R-0.35 | 0.35 | 0.008 | 2.3 | 5 | 10ml,15ml | お問い合わせ
PMMA-未修飾-非蛍光 | PMMA-R-0.4 | 0.42 | 0.008 | 2 | 5 | 10ml,15ml | お問い合わせ
PMMA-未修飾-非蛍光 | PMMA-R-0.45 | 0.448 | 0.01 | 2.1 | 5 | 10ml,15ml | お問い合わせ
PMMA-未修飾-非蛍光 | PMMA-R-0.5 | 0.499 | 0.01 | 2 | 5 | 10ml,15ml | お問い合わせ
PMMA-未修飾-非蛍光 | PMMA-R-0.5 | 0.52 | 0.012 | 2.2 | 5 | 10ml,15ml | お問い合わせ
PMMA-未修飾-非蛍光 | PMMA-R-0.55 | 0.55 | 0.012 | 2.2 | 5 | 10ml,15ml | お問い合わせ
PMMA-未修飾-非蛍光 | PMMA-R-0.6 | 0.6 | 0.013 | 2.2 | 5 | 10ml,15ml | お問い合わせ
PMMA-未修飾-非蛍光 | PMMA-R-0.65 | 0.652 | 0.018 | 2.7 | 5 | 10ml,15ml | お問い合わせ
PMMA-未修飾-非蛍光 | PMMA-R-0.75 | 0.763 | 0.018 | 2.4 | 5 | 10ml,15ml | お問い合わせ
PMMA-未修飾-非蛍光 | PMMA-R-0.8 | 0.807 | 0.019 | 2.4 | 5 | 10ml,15ml | お問い合わせ
PMMA-未修飾-非蛍光 | PMMA-R-0.9 | 0.915 | 0.02 | 2.2 | 5 | 10ml,15ml | お問い合わせ
PMMA-未修飾-非蛍光 | PMMA-R-1.0 | 1.03 | 0.04 | 4.1 | 5 | 10ml,15ml | お問い合わせ
PMMA-未修飾-非蛍光 | PMMA-R-1.3 | 1.33 | 0.03 | 2 | 5 | 10ml,15ml | お問い合わせ
PMMA-未修飾-非蛍光 | PMMA-R-1.5 | 1.6 | 0.03 | 2.1 | 5 | 10ml,15ml | お問い合わせ
PMMA-未修飾-非蛍光 | PMMA-R-2.0 | 1.86 | 0.04 | 1.4 | 5 | 10ml,15ml | お問い合わせ
PMMA-未修飾-非蛍光 | PMMA-R-2.3 | 2.31 | 0.06 | 2.8 | 5 | 10ml,15ml | お問い合わせ
PMMA-未修飾-非蛍光 | PMMA-R-2.8 | 2.75 | 0.05 | 2 | 5 | 10ml,15ml | お問い合わせ
PMMA-未修飾-非蛍光 | PMMA-R-3.0 | 3.04 | 0.11 | 3.7 | 5 | 10ml,15ml | お問い合わせ
PMMA-未修飾-非蛍光 | PMMA-R-3.8 | 3.77 | 0.11 | 3 | 5 | 10ml,15ml | お問い合わせ
PMMA-未修飾-非蛍光 | PMMA-R-4.0 | 4.22 | 0.14 | 3.4 | 5 | 10ml,15ml | お問い合わせ
PMMA-未修飾-非蛍光 | PMMA-R-4.3 | 4.36 | 0.09 | 2 | 5 | 10ml,15ml | お問い合わせ
PMMA-未修飾-非蛍光 | PMMA-R-5.0 | 4.98 | 0.11 | 2.3 | 5 | 10ml,15ml | お問い合わせ
PMMA-未修飾-非蛍光 | PMMA-R-5.2 | 5.2 | 0.14 | 2.6 | 5 | 10ml,15ml | お問い合わせ
PMMA-未修飾-非蛍光 | PMMA-R-5.5 | 5.48 | 0.12 | 2.1 | 5 | 10ml,15ml | お問い合わせ
PMMA-未修飾-非蛍光 | PMMA-R-6.0 | 6.12 | 0.14 | 2.3 | 5 | 10ml,15ml | お問い合わせ
PMMA-未修飾-非蛍光 | PMMA-R-7.5 | 7.42 | 0.1 | 1.4 | 5 | 10ml,15ml | お問い合わせ
PMMA-未修飾-非蛍光 | PMMA-R-7.5 | 7.52 | 0.12 | 1.6 | 5 | 10ml,15ml | お問い合わせ
PMMA-未修飾-非蛍光 | PMMA-R-9.0 | 9.11 | 0.21 | 2.3 | 5 | 10ml,15ml | お問い合わせ
PMMA-未修飾-非蛍光 | PMMA-R-10.0 | 10.01 | 0.21 | 2.1 | 5 | 10ml,15ml | お問い合わせ
PMMA-未修飾-非蛍光 | PMMA-R-10.0 | 10.16 | 0.24 | 2.4 | 5 | 10ml,15ml | お問い合わせ
PMMA-未修飾-非蛍光 | PMMA-R-10.5 | 10.39 | 0.26 | 2.5 | 5 | 10ml,15ml | お問い合わせ
PMMA-未修飾-非蛍光 | PMMA-R-12.4 | 12.42 | 0.21 | 1.7 | 5 | 10ml,15ml | お問い合わせ
PMMA-未修飾-非蛍光 | PMMA-R-13.5 | 13.44 | 0.33 | 2.4 | 5 | 10ml,15ml | お問い合わせ
PMMA-未修飾-非蛍光 | PMMA-R-14.5 | 14.53 | 0.32 | 2.2 | 5 | 10ml,15ml | お問い合わせ
PMMA-未修飾-非蛍光 | PMMA-R-15.0 | 14.78 | 0.15 | 2.6 | 5 | 10ml,15ml | お問い合わせ
PMMA-未修飾-非蛍光 | PMMA-R-15.5 | 15.5 | 0.35 | 2.3 | 5 | 10ml,15ml | お問い合わせ
PMMA-未修飾-非蛍光 | PMMA-R-17.0 | 17.23 | 0.24 | 1.4 | 5 | 10ml,15ml | お問い合わせ
PMMA-未修飾-非蛍光 | PMMA-R-20.5 | 20.31 | 0.47 | 2.3 | 5 | 10ml,15ml | お問い合わせ
PMMA-未修飾-非蛍光 | PMMA-R-24.0 | 23.5 | 0.36 | 1.5 | 5 | 10ml,15ml | お問い合わせ
PMMA-未修飾-非蛍光 | PMMA-R-27.0 | 26.62 | 0.5 | 1.9 | 5 | 10ml,15ml | お問い合わせ
PMMA-未修飾-非蛍光 | PMMA-R-30.0 | 29.98 | 0.48 | 1.6 | 5 | 10ml,15ml | お問い合わせ
PMMA-未修飾-非蛍光 | PMMA-R-33.0 | 32.76 | 0.48 | 1.5 | 5 | 10ml,15ml | お問い合わせ
PMMA-未修飾-非蛍光 | PMMA-R-33.0 | 33.02 | 0.65 | 2 | 5 | 10ml,15ml | お問い合わせ
PMMA-未修飾-非蛍光 | PMMA-R-36.0 | 36.01 | 1 | 2.8 | 5 | 10ml,15ml | お問い合わせ
PMMA-未修飾-非蛍光 | PMMA-R-36.0 | 36.17 | 1 | 2.9 | 5 | 10ml,15ml | お問い合わせ
PMMA-未修飾-非蛍光 | PMMA-R-37.0 | 36.94 | 0.95 | 2.6 | 5 | 10ml,15ml | お問い合わせ
PMMA-未修飾-非蛍光 | PMMA-R-37.0 | 36.94 | 0.93 | 2.5 | 5 | 10ml,15ml | お問い合わせ
PMMA-未修飾-非蛍光 | PMMA-R-38.0 | 38.06 | 0.97 | 2.6 | 5 | 10ml,15ml | お問い合わせ
PMMA-未修飾-非蛍光 | PMMA-R-38.0 | 38.24 | 0.99 | 2.6 | 5 | 10ml,15ml | お問い合わせ
PMMA-未修飾-非蛍光 | PMMA-R-41.0 | 41 | 0.65 | 1.6 | 5 | 10ml,15ml | お問い合わせ
PMMA-未修飾-非蛍光 | PMMA-R-42.0 | 42.53 | 0.67 | 1.6 | 5 | 10ml,15ml | お問い合わせ
PMMA-未修飾-非蛍光 | PMMA-R-48.0 | 47.8 | 0.71 | 1.5 | 5 | 10ml,15ml | お問い合わせ
PMMA-未修飾-非蛍光 | PMMA-R-50.0 | 49.45 | 0.92 | 1.9 | 5 | 10ml,15ml | お問い合わせ
PMMA-未修飾-非蛍光 | PMMA-R-67.0 | 67.3 | 1.3 | 2 | 5 | 10ml,15ml | お問い合わせ
PMMA-未修飾-非蛍光 | PMMA-R-68.0 | 68.1 | 1 | 1.4 | 5 | 10ml,15ml | お問い合わせ
PMMA-未修飾-非蛍光 | PMMA-R-74.0 | 73.8 | 2.1 | 2.8 | 5 | 10ml,15ml | お問い合わせ
PMMA-未修飾-非蛍光 | PMMA-R-74.0 | 74.1 | 1.4 | 1.9 | 5 | 10ml,15ml | お問い合わせ
PMMA-未修飾-非蛍光 | PMMA-R-87.0 | 86.7 | 1.8 | 2.1 | 5 | 10ml,15ml | お問い合わせ
PMMA-未修飾-非蛍光 | PMMA-R-88.0 | 87.5 | 1.6 | 1.8 | 5 | 10ml,15ml | お問い合わせ
PMMA-未修飾-非蛍光 | PMMA-R-100 | 101 | 2 | 1.8 | 5 | 10ml,15ml | お問い合わせ
PMMA-未修飾-非蛍光 | PMMA-R-116 | 116 | 2 | 1.7 | 5 | 10ml,15ml | お問い合わせ
PMMA-未修飾-非蛍光 | PMMA-R-119 | 119 | 2 | 1.8 | 5 | 10ml,15ml | お問い合わせ
PMMA-未修飾-非蛍光 | PMMA-R-122 | 122 | 4 | 2.9 | 5 | 10ml,15ml | お問い合わせ
PMMA-未修飾-非蛍光 | PMMA-R-124 | 124 | 2 | 1.8 | 5 | 10ml,15ml | お問い合わせ
PMMA-未修飾-非蛍光 | PMMA-R-127 | 127 | 3 | 2.2 | 5 | 10ml,15ml | お問い合わせ
PMMA-未修飾-非蛍光 | PMMA-R-148 | 148 | 3 | 1.8 | 5 | 10ml,15ml | お問い合わせ
PMMA-COOH-非蛍光 | PMMA-COOH-AR1331 | 0.105 | 0.005 | 4.6 | 5 | 5ml,10ml,15ml | お問い合わせ
PMMA-COOH-非蛍光 | PMMA-COOH-AR1232 | 0.196 | 0.004 | 2.3 | 5 | 5ml,10ml,15ml | お問い合わせ
PMMA-COOH-非蛍光 | PMMA-COOH-AR1285 | 0.406 | 0.01 | 2.3 | 5 | 5ml,10ml,15ml | お問い合わせ
PMMA-COOH-非蛍光 | PMMA-COOH-AR898 | 1.02 | 0.04 | 3.5 | 5 | 5ml,10ml,15ml | お問い合わせ
PMMA-COOH-非蛍光 | PMMA-COOH-AR1302 | 1.86 | 0.04 | 1.9 | 5 | 5ml,10ml,15ml | お問い合わせ
PMMA-COOH-非蛍光 | PMMA-COOH-AR1277 | 3.77 | 0.1 | 2.6 | 5 | 5ml,10ml,15ml | お問い合わせ
PMMA-COOH-非蛍光 | PMMA-COOH-AR146 | 4.62 | 0.11 | 2.3 | 5 | 5ml,10ml,15ml | お問い合わせ
PMMA-COOH-非蛍光 | PMMA-COOH-AR1131 | 7.42 | 0.13 | 1.7 | 5 | 5ml,10ml,15ml | お問い合わせ
PMMA-COOH-非蛍光 | PMMA-COOH-S3123 | 9.57 | 0.21 | 2.2 | 5 | 5ml,10ml,15ml | お問い合わせ
PMMA-COOH-非蛍光 | PMMA-COOH-AR1324 | 12.88 | 0.33 | 2.6 | 5 | 5ml,10ml,15ml | お問い合わせ
PMMA-COOH-非蛍光 | PMMA-COOH-AR1271 | 13.67 | 0.35 | 2.5 | 5 | 5ml,10ml,15ml | お問い合わせ
PMMA-COOH-非蛍光 | PMMA-COOH-AR1143 | 14.49 | 0.24 | 1.7 | 5 | 5ml,10ml,15ml | お問い合わせ
PMMA-COOH-非蛍光 | PMMA-COOH-AR1327 | 17.23 | 0.24 | 1.4 | 5 | 5ml,10ml,15ml | お問い合わせ
PMMA-COOH-非蛍光 | PMMA-COOH-AR1326 | 23.5 | 0.36 | 1.5 | 5 | 5ml,10ml,15ml | お問い合わせ
PMMA-COOH-蛍光 | PMMA-FluoGreen-COOH-0.2 | 0.192 | 0.004 | 2.2 | 2.5 | 5ml,10ml,15ml | お問い合わせ
PMMA-COOH-蛍光 | PMMA-FluoGreen-COOH-0.3 | 0.286 | 0.007 | 2.3 | 2.5 | 5ml,10ml,15ml | お問い合わせ
PMMA-COOH-蛍光 | PMMA-FluoGreen-COOH-0.7 | 0.65 | 0.018 | 2.7 | 2.5 | 5ml,10ml,15ml | お問い合わせ
PMMA-COOH-蛍光 | PMMA-FluoGreen-COOH-1.3 | 1.29 | 0.04 | 2.7 | 2.5 | 5ml,10ml,15ml | お問い合わせ
PMMA-COOH-蛍光 | PMMA-FluoGreen-COOH-2.1 | 2.08 | 0.05 | 2.6 | 2.5 | 5ml,10ml,15ml | お問い合わせ
PMMA-COOH-蛍光 | PMMA-FluoGreen-COOH-4.6 | 4.62 | 0.11 | 2.3 | 2.5 | 5ml,10ml,15ml | お問い合わせ
PMMA-COOH-蛍光 | PMMA-FluoGreen-COOH-9.6 | 9.57 | 0.24 | 2.4 | 2.5 | 5ml,10ml,15ml | お問い合わせ
PMMA-COOH-蛍光 | PMMA-FluoRed-COOH-0.2 | 0.192 | 0.004 | 2.2 | 2.5 | 5ml,10ml,15ml | お問い合わせ
PMMA-COOH-蛍光 | PMMA-FluoRed-COOH-0.3 | 0.286 | 0.007 | 2.3 | 2.5 | 5ml,10ml,15ml | お問い合わせ
PMMA-COOH-蛍光 | PMMA-FluoRed-COOH-0.7 | 0.65 | 0.018 | 2.7 | 2.5 | 5ml,10ml,15ml | お問い合わせ
PMMA-COOH-蛍光 | PMMA-FluoRed-COOH-1.3 | 1.29 | 0.04 | 2.9 | 2.5 | 5ml,10ml,15ml | お問い合わせ
PMMA-COOH-蛍光 | PMMA-FluoRed-COOH-2.1 | 2.08 | 0.05 | 2.6 | 2.5 | 5ml,10ml,15ml | お問い合わせ
PMMA-COOH-蛍光 | PMMA-FluoRed-COOH-4.6 | 4.62 | 0.11 | 2.3 | 2.5 | 5ml,10ml,15ml | お問い合わせ
PMMA-COOH-蛍光 | PMMA-FluoRed-COOH-9.6 | 9.57 | 0.24 | 2.4 | 2.5 | 5ml,10ml,15ml | お問い合わせ