## PS
microParticles社製品 ポリスチレン粒子
日本輸入代理店：フィルジェン株式会社
https://filgen.jp/Product/Bioscience4/microParticles/index.html
TEL:052-624-4388
本ファイルに記載の製品仕様は、microParticles社に在庫しているバッチ情報となります。（2026/4/9時点）最新の製品仕様についてはお問い合わせください。
組成 | 型式 | Mean Diameter [μm] | Standard Deviation [μm] | CV[%] | Solids-Content [wt.-%] | 容量 | 税別価格
ポリスチレン-未修飾-非蛍光 | PS-R-0.15 | 0.149 | 0.005 | 3.5 | 5 | 10ml,15ml | お問い合わせ
ポリスチレン-未修飾-非蛍光 | PS-R-0.2 | 0.179 | 0.004 | 2.4 | 5 | 10ml,15ml | お問い合わせ
ポリスチレン-未修飾-非蛍光 | PS-R-0.2 | 0.187 | 0.006 | 3.1 | 5 | 10ml,15ml | お問い合わせ
ポリスチレン-未修飾-非蛍光 | PS-R-0.2 | 0.2 | 0.001 | 3.3 | 5 | 10ml,15ml | お問い合わせ
ポリスチレン-未修飾-非蛍光 | PS-R-0.2 | 0.211 | 0.005 | 2.6 | 5 | 10ml,15ml | お問い合わせ
ポリスチレン-未修飾-非蛍光 | PS-R-0.25 | 0.239 | 0.006 | 2.6 | 5 | 10ml,15ml | お問い合わせ
ポリスチレン-未修飾-非蛍光 | PS-R-0.25 | 0.252 | 0.006 | 2.5 | 5 | 10ml,15ml | お問い合わせ
ポリスチレン-未修飾-非蛍光 | PS-R-0.3 | 0.293 | 0.008 | 2.6 | 5 | 10ml,15ml | お問い合わせ
ポリスチレン-未修飾-非蛍光 | PS-R-0.35 | 0.34 | 0.01 | 2.9 | 5 | 10ml,15ml | お問い合わせ
ポリスチレン-未修飾-非蛍光 | PS-R-0.4 | 0.404 | 0.009 | 2.2 | 5 | 10ml,15ml | お問い合わせ
ポリスチレン-未修飾-非蛍光 | PS-R-0.45 | 0.46 | 0.01 | 2.7 | 5 | 10ml,15ml | お問い合わせ
ポリスチレン-未修飾-非蛍光 | PS-R-0.5 | 0.5 | 0.02 | 3 | 5 | 10ml,15ml | お問い合わせ
ポリスチレン-未修飾-非蛍光 | PS-R-0.5 | 0.517 | 0.006 | 1.2 | 5 | 10ml,15ml | お問い合わせ
ポリスチレン-未修飾-非蛍光 | PS-R-0.5 | 0.525 | 0.01 | 2.4 | 5 | 10ml,15ml | お問い合わせ
ポリスチレン-未修飾-非蛍光 | PS-R-0.55 | 0.552 | 0.013 | 2.4 | 5 | 10ml,15ml | お問い合わせ
ポリスチレン-未修飾-非蛍光 | PS-R-0.55 | 0.557 | 0.013 | 2.3 | 5 | 10ml,15ml | お問い合わせ
ポリスチレン-未修飾-非蛍光 | PS-R-0.65 | 0.628 | 0.018 | 2.8 | 5 | 10ml,15ml | お問い合わせ
ポリスチレン-未修飾-非蛍光 | PS-R-0.65 | 0.646 | 0.02 | 2.8 | 5 | 10ml,15ml | お問い合わせ
ポリスチレン-未修飾-非蛍光 | PS-R-0.65 | 0.658 | 0.015 | 2.3 | 5 | 10ml,15ml | お問い合わせ
ポリスチレン-未修飾-非蛍光 | PS-R-0.7 | 0.684 | 0.019 | 2.7 | 5 | 10ml,15ml | お問い合わせ
ポリスチレン-未修飾-非蛍光 | PS-R-0.7 | 0.719 | 0.027 | 3.7 | 5 | 10ml,15ml | お問い合わせ
ポリスチレン-未修飾-非蛍光 | PS-R-0.7 | 0.721 | 0.02 | 2.8 | 5 | 10ml,15ml | お問い合わせ
ポリスチレン-未修飾-非蛍光 | PS-R-0.75 | 0.757 | 0.019 | 2.5 | 5 | 10ml,15ml | お問い合わせ
ポリスチレン-未修飾-非蛍光 | PS-R-0.75 | 0.767 | 0.02 | 2.4 | 5 | 10ml,15ml | お問い合わせ
ポリスチレン-未修飾-非蛍光 | PS-R-0.8 | 0.782 | 0.018 | 2.3 | 5 | 10ml,15ml | お問い合わせ
ポリスチレン-未修飾-非蛍光 | PS-R-0.8 | 0.813 | 0.02 | 2.8 | 5 | 10ml,15ml | お問い合わせ
ポリスチレン-未修飾-非蛍光 | PS-R-0.9 | 0.919 | 0.026 | 2.8 | 5 | 10ml,15ml | お問い合わせ
ポリスチレン-未修飾-非蛍光 | PS-R-0.95 | 0.97 | 0.029 | 3 | 5 | 10ml,15ml | お問い合わせ
ポリスチレン-未修飾-非蛍光 | PS-R-1.1 | 1.11 | 0.03 | 2.7 | 5 | 10ml,15ml | お問い合わせ
ポリスチレン-未修飾-非蛍光 | PS-R-1.2 | 1.2 | 0.03 | 2.5 | 5 | 10ml,15ml | お問い合わせ
ポリスチレン-未修飾-非蛍光 | PS-R-1.3 | 1.26 | 0.03 | 2.4 | 5 | 10ml,15ml | お問い合わせ
ポリスチレン-未修飾-非蛍光 | PS-R-1.4 | 1.35 | 0.04 | 2.7 | 5 | 10ml,15ml | お問い合わせ
ポリスチレン-未修飾-非蛍光 | PS-R-1.4 | 1.41 | 0.03 | 1.8 | 5 | 10ml,15ml | お問い合わせ
ポリスチレン-未修飾-非蛍光 | PS-R-1.5 | 1.46 | 0.03 | 2.3 | 5 | 10ml,15ml | お問い合わせ
ポリスチレン-未修飾-非蛍光 | PS-R-1.5 | 1.5 | 0.04 | 2.3 | 5 | 10ml,15ml | お問い合わせ
ポリスチレン-未修飾-非蛍光 | PS-R-1.6 | 1.59 | 0.05 | 2.9 | 5 | 10ml,15ml | お問い合わせ
ポリスチレン-未修飾-非蛍光 | PS-R-1.7 | 1.65 | 0.04 | 2.3 | 5 | 10ml,15ml | お問い合わせ
ポリスチレン-未修飾-非蛍光 | PS-R-1.8 | 1.76 | 0.03 | 1.6 | 5 | 10ml,15ml | お問い合わせ
ポリスチレン-未修飾-非蛍光 | PS-R-1.8 | 1.8 | 0.02 | 1.4 | 5 | 10ml,15ml | お問い合わせ
ポリスチレン-未修飾-非蛍光 | PS-R-2.0 | 1.85 | 0.03 | 1.6 | 5 | 10ml,15ml | お問い合わせ
ポリスチレン-未修飾-非蛍光 | PS-R-2.0 | 2 | 0.03 | 1.4 | 5 | 10ml,15ml | お問い合わせ
ポリスチレン-未修飾-非蛍光 | PS-R-2.2 | 2.23 | 0.04 | 1.8 | 5 | 10ml,15ml | お問い合わせ
ポリスチレン-未修飾-非蛍光 | PS-R-2.3 | 2.3 | 0.04 | 1.7 | 5 | 10ml,15ml | お問い合わせ
ポリスチレン-未修飾-非蛍光 | PS-R-2.4 | 2.36 | 0.03 | 1.4 | 5 | 10ml,15ml | お問い合わせ
ポリスチレン-未修飾-非蛍光 | PS-R-2.4 | 2.39 | 0.04 | 1.9 | 5 | 10ml,15ml | お問い合わせ
ポリスチレン-未修飾-非蛍光 | PS-R-2.5 | 2.5 | 0.03 | 1.1 | 5 | 10ml,15ml | お問い合わせ
ポリスチレン-未修飾-非蛍光 | PS-R-2.5 | 2.56 | 0.04 | 1.4 | 5 | 10ml,15ml | お問い合わせ
ポリスチレン-未修飾-非蛍光 | PS-R-2.6 | 2.61 | 0.05 | 1.8 | 5 | 10ml,15ml | お問い合わせ
ポリスチレン-未修飾-非蛍光 | PS-R-2.7 | 2.74 | 0.05 | 1.8 | 5 | 10ml,15ml | お問い合わせ
ポリスチレン-未修飾-非蛍光 | PS-R-2.8 | 2.75 | 0.05 | 1.9 | 5 | 10ml,15ml | お問い合わせ
ポリスチレン-未修飾-非蛍光 | PS-R-2.9 | 2.86 | 0.05 | 1.9 | 5 | 10ml,15ml | お問い合わせ
ポリスチレン-未修飾-非蛍光 | PS-R-3.0 | 2.94 | 0.09 | 3 | 5 | 10ml,15ml | お問い合わせ
ポリスチレン-未修飾-非蛍光 | PS-R-3.0 | 3.18 | 0.08 | 2.6 | 5 | 10ml,15ml | お問い合わせ
ポリスチレン-未修飾-非蛍光 | PS-R-3.6 | 3.63 | 0.16 | 3.3 | 5 | 10ml,15ml | お問い合わせ
ポリスチレン-未修飾-非蛍光 | PS-R-4.0 | 3.97 | 0.06 | 1.5 | 5 | 10ml,15ml | お問い合わせ
ポリスチレン-未修飾-非蛍光 | PS-R-4.1 | 4.1 | 0.08 | 2 | 5 | 10ml,15ml | お問い合わせ
ポリスチレン-未修飾-非蛍光 | PS-R-4.2 | 4.18 | 0.11 | 2.6 | 5 | 10ml,15ml | お問い合わせ
ポリスチレン-未修飾-非蛍光 | PS-R-4.2 | 4.24 | 0.1 | 2.3 | 5 | 10ml,15ml | お問い合わせ
ポリスチレン-未修飾-非蛍光 | PS-R-4.3 | 4.27 | 0.1 | 2.4 | 5 | 10ml,15ml | お問い合わせ
ポリスチレン-未修飾-非蛍光 | PS-R-4.4 | 4.37 | 0.07 | 1.6 | 5 | 10ml,15ml | お問い合わせ
ポリスチレン-未修飾-非蛍光 | PS-R-4.9 | 4.91 | 0.16 | 3.2 | 5 | 10ml,15ml | お問い合わせ
ポリスチレン-未修飾-非蛍光 | PS-R-5.0 | 5.09 | 0.07 | 1.4 | 5 | 10ml,15ml | お問い合わせ
ポリスチレン-未修飾-非蛍光 | PS-R-5.3 | 5.31 | 0.1 | 1.9 | 5 | 10ml,15ml | お問い合わせ
ポリスチレン-未修飾-非蛍光 | PS-R-5.4 | 5.35 | 0.09 | 1.6 | 5 | 10ml,15ml | お問い合わせ
ポリスチレン-未修飾-非蛍光 | PS-R-5.5 | 5.46 | 0.12 | 2.1 | 5 | 10ml,15ml | お問い合わせ
ポリスチレン-未修飾-非蛍光 | PS-R-5.8 | 5.77 | 0.09 | 1.6 | 5 | 10ml,15ml | お問い合わせ
ポリスチレン-未修飾-非蛍光 | PS-R-6.0 | 6.05 | 0.1 | 1.7 | 5 | 10ml,15ml | お問い合わせ
ポリスチレン-未修飾-非蛍光 | PS-R-6.2 | 6.2 | 0.12 | 1.9 | 5 | 10ml,15ml | お問い合わせ
ポリスチレン-未修飾-非蛍光 | PS-R-6.2 | 6.24 | 0.12 | 2 | 5 | 10ml,15ml | お問い合わせ
ポリスチレン-未修飾-非蛍光 | PS-R-6.3 | 6.32 | 0.11 | 1.7 | 5 | 10ml,15ml | お問い合わせ
ポリスチレン-未修飾-非蛍光 | PS-R-6.7 | 6.69 | 0.11 | 1.7 | 5 | 10ml,15ml | お問い合わせ
ポリスチレン-未修飾-非蛍光 | PS-R-6.7 | 6.73 | 0.08 | 1.2 | 5 | 10ml,15ml | お問い合わせ
ポリスチレン-未修飾-非蛍光 | PS-R-6.8 | 6.77 | 0.1 | 1.6 | 5 | 10ml,15ml | お問い合わせ
ポリスチレン-未修飾-非蛍光 | PS-R-6.8 | 6.82 | 0.08 | 1.2 | 5 | 10ml,15ml | お問い合わせ
ポリスチレン-未修飾-非蛍光 | PS-R-6.8 | 6.84 | 0.09 | 1.4 | 5 | 10ml,15ml | お問い合わせ
ポリスチレン-未修飾-非蛍光 | PS-R-7.0 | 7.16 | 0.07 | 1 | 5 | 10ml,15ml | お問い合わせ
ポリスチレン-未修飾-非蛍光 | PS-R-7.3 | 7.29 | 0.08 | 1.1 | 5 | 10ml,15ml | お問い合わせ
ポリスチレン-未修飾-非蛍光 | PS-R-7.5 | 7.46 | 0.09 | 1.2 | 5 | 10ml,15ml | お問い合わせ
ポリスチレン-未修飾-非蛍光 | PS-R-7.5 | 7.51 | 0.09 | 1.2 | 5 | 10ml,15ml | お問い合わせ
ポリスチレン-未修飾-非蛍光 | PS-R-7.6 | 7.57 | 0.08 | 1 | 5 | 10ml,15ml | お問い合わせ
ポリスチレン-未修飾-非蛍光 | PS-R-7.8 | 7.79 | 0.11 | 1.4 | 5 | 10ml,15ml | お問い合わせ
ポリスチレン-未修飾-非蛍光 | PS-R-7.8 | 7.84 | 0.11 | 1.5 | 5 | 10ml,15ml | お問い合わせ
ポリスチレン-未修飾-非蛍光 | PS-R-8.0 | 7.98 | 0.12 | 1.5 | 5 | 10ml,15ml | お問い合わせ
ポリスチレン-未修飾-非蛍光 | PS-R-8.1 | 8.13 | 0.12 | 1.4 | 5 | 10ml,15ml | お問い合わせ
ポリスチレン-未修飾-非蛍光 | PS-R-8.4 | 8.39 | 0.09 | 1.1 | 5 | 10ml,15ml | お問い合わせ
ポリスチレン-未修飾-非蛍光 | PS-R-8.4 | 8.44 | 0.09 | 1.1 | 5 | 10ml,15ml | お問い合わせ
ポリスチレン-未修飾-非蛍光 | PS-R-9.5 | 9.51 | 0.11 | 1.1 | 5 | 10ml,15ml | お問い合わせ
ポリスチレン-未修飾-非蛍光 | PS-R-9.7 | 9.66 | 0.12 | 1.3 | 5 | 10ml,15ml | お問い合わせ
ポリスチレン-未修飾-非蛍光 | PS-R-9.7 | 9.75 | 0.1 | 1 | 5 | 10ml,15ml | お問い合わせ
ポリスチレン-未修飾-非蛍光 | PS-R-9.9 | 9.87 | 0.12 | 1.2 | 5 | 10ml,15ml | お問い合わせ
ポリスチレン-未修飾-非蛍光 | PS-R-10.0 | 9.95 | 0.1 | 1 | 5 | 10ml,15ml | お問い合わせ
ポリスチレン-未修飾-非蛍光 | PS-R-10.3 | 10.28 | 0.09 | 0.9 | 5 | 10ml,15ml | お問い合わせ
ポリスチレン-未修飾-非蛍光 | PS-R-10.4 | 10.36 | 0.08 | 0.8 | 5 | 10ml,15ml | お問い合わせ
ポリスチレン-未修飾-非蛍光 | PS-R-10.4 | 10.44 | 0.09 | 0.9 | 5 | 10ml,15ml | お問い合わせ
ポリスチレン-未修飾-非蛍光 | PS-R-10.4 | 10.45 | 0.08 | 0.8 | 5 | 10ml,15ml | お問い合わせ
ポリスチレン-未修飾-非蛍光 | PS-R-10.5 | 10.55 | 0.09 | 0.9 | 5 | 10ml,15ml | お問い合わせ
ポリスチレン-未修飾-非蛍光 | PS-R-11.5 | 11.52 | 0.18 | 1.6 | 5 | 10ml,15ml | お問い合わせ
ポリスチレン-未修飾-非蛍光 | PS-R-12.3 | 12.3 | 0.15 | 1.2 | 5 | 10ml,15ml | お問い合わせ
ポリスチレン-未修飾-非蛍光 | PS-R-13.0 | 12.92 | 0.17 | 1.3 | 5 | 10ml,15ml | お問い合わせ
ポリスチレン-未修飾-非蛍光 | PS-R-13.9 | 13.9 | 0.24 | 1.8 | 5 | 10ml,15ml | お問い合わせ
ポリスチレン-未修飾-非蛍光 | PS-R-14.5 | 14.45 | 0.24 | 1.7 | 5 | 10ml,15ml | お問い合わせ
ポリスチレン-未修飾-非蛍光 | PS-R-14.5 | 14.57 | 0.26 | 1.8 | 5 | 10ml,15ml | お問い合わせ
ポリスチレン-未修飾-非蛍光 | PS-R-15.0 | 15.19 | 0.28 | 1.8 | 5 | 10ml,15ml | お問い合わせ
ポリスチレン-未修飾-非蛍光 | PS-R-15.6 | 15.59 | 0.13 | 0.8 | 5 | 10ml,15ml | お問い合わせ
ポリスチレン-未修飾-非蛍光 | PS-R-16.0 | 15.92 | 0.22 | 1.4 | 5 | 10ml,15ml | お問い合わせ
ポリスチレン-未修飾-非蛍光 | PS-R-16.5 | 16.6 | 0.28 | 1.7 | 5 | 10ml,15ml | お問い合わせ
ポリスチレン-未修飾-非蛍光 | PS-R-18.5 | 18.46 | 0.25 | 1.4 | 5 | 10ml,15ml | お問い合わせ
ポリスチレン-未修飾-非蛍光 | PS-R-19.5 | 19.36 | 0.33 | 1.7 | 5 | 10ml,15ml | お問い合わせ
ポリスチレン-未修飾-非蛍光 | PS-R-20.0 | 20.23 | 0.47 | 2.3 | 5 | 10ml,15ml | お問い合わせ
ポリスチレン-未修飾-非蛍光 | PS-R-25.0 | 24.8 | 0.55 | 2.2 | 5 | 10ml,15ml | お問い合わせ
ポリスチレン-未修飾-非蛍光 | PS-R-25.5 | 25.4 | 0.5 | 1.7 | 5 | 10ml,15ml | お問い合わせ
ポリスチレン-未修飾-非蛍光 | PS-R-26.2 | 26.15 | 0.36 | 1.4 | 5 | 10ml,15ml | お問い合わせ
ポリスチレン-未修飾-非蛍光 | PS-R-30.0 | 29.32 | 0.25 | 0.9 | 5 | 10ml,15ml | お問い合わせ
ポリスチレン-未修飾-非蛍光 | PS-R-30.5 | 30.81 | 0.27 | 0.9 | 5 | 10ml,15ml | お問い合わせ
ポリスチレン-未修飾-非蛍光 | PS-R-31.5 | 31.4 | 0.32 | 1.9 | 5 | 10ml,15ml | お問い合わせ
ポリスチレン-未修飾-非蛍光 | PS-R-32.0 | 32.32 | 0.31 | 1 | 5 | 10ml,15ml | お問い合わせ
ポリスチレン-未修飾-非蛍光 | PS-R-32.5 | 32.58 | 0.58 | 1.8 | 5 | 10ml,15ml | お問い合わせ
ポリスチレン-未修飾-非蛍光 | PS-R-32.5 | 32.7 | 0.33 | 1 | 5 | 10ml,15ml | お問い合わせ
ポリスチレン-未修飾-非蛍光 | PS-R-34.0 | 33.75 | 0.64 | 1.9 | 5 | 10ml,15ml | お問い合わせ
ポリスチレン-未修飾-非蛍光 | PS-R-36.0 | 36.03 | 0.29 | 0.8 | 5 | 10ml,15ml | お問い合わせ
ポリスチレン-未修飾-非蛍光 | PS-R-37.0 | 37.28 | 0.34 | 0.9 | 5 | 10ml,15ml | お問い合わせ
ポリスチレン-未修飾-非蛍光 | PS-R-40.0 | 39.24 | 0.42 | 1.7 | 5 | 10ml,15ml | お問い合わせ
ポリスチレン-未修飾-非蛍光 | PS-R-45.0 | 45.33 | 0.47 | 1 | 5 | 10ml,15ml | お問い合わせ
ポリスチレン-未修飾-非蛍光 | PS-R-46.0 | 46.3 | 0.37 | 0.8 | 5 | 10ml,15ml | お問い合わせ
ポリスチレン-未修飾-非蛍光 | PS-R-50.0 | 47.37 | 0.49 | 1 | 5 | 10ml,15ml | お問い合わせ
ポリスチレン-未修飾-非蛍光 | PS-R-51.0 | 50.7 | 0.7 | 1.4 | 5 | 10ml,15ml | お問い合わせ
ポリスチレン-未修飾-非蛍光 | PS-R-51.0 | 51.2 | 1.2 | 2.3 | 5 | 10ml,15ml | お問い合わせ
ポリスチレン-未修飾-非蛍光 | PS-R-52.0 | 52.2 | 0.9 | 1.8 | 5 | 10ml,15ml | お問い合わせ
ポリスチレン-未修飾-非蛍光 | PS-R-60.0 | 60.9 | 1.4 | 2.3 | 5 | 10ml,15ml | お問い合わせ
ポリスチレン-未修飾-非蛍光 | PS-R-65.0 | 64.9 | 1.8 | 2.8 | 5 | 10ml,15ml | お問い合わせ
ポリスチレン-未修飾-非蛍光 | PS-R-70.0 | 71 | 1.5 | 2.1 | 5 | 10ml,15ml | お問い合わせ
ポリスチレン-未修飾-非蛍光 | PS-R-80.0 | 79.9 | 1.3 | 1.6 | 5 | 10ml,15ml | お問い合わせ
ポリスチレン-未修飾-非蛍光 | PS-R-80.0 | 80.1 | 1.2 | 1.4 | 5 | 10ml,15ml | お問い合わせ
ポリスチレン-未修飾-非蛍光 | PS-R-90.0 | 91.2 | 2.5 | 2.7 | 5 | 10ml,15ml | お問い合わせ
ポリスチレン-未修飾-非蛍光 | PS-R-100.0 | 98.1 | 1.3 | 1.3 | 5 | 10ml,15ml | お問い合わせ
ポリスチレン-未修飾-非蛍光 | PS-R-100.0 | 101 | 2 | 2.1 | 5 | 10ml,15ml | お問い合わせ
ポリスチレン-未修飾-非蛍光 | PS-R-120.0 | 123 | 2 | 1.6 | 5 | 10ml,15ml | お問い合わせ
ポリスチレン-未修飾-非蛍光 | PS-R-120.0 | 124 | 3 | 2.6 | 5 | 10ml,15ml | お問い合わせ
ポリスチレン-未修飾-非蛍光 | PS-R-150.0 | 147 | 3 | 1.9 | 5 | 10ml,15ml | お問い合わせ
ポリスチレン-未修飾-非蛍光 | PS-R-200.0 | 204 | 4 | 2.1 | 5 | 10ml,15ml | お問い合わせ
ポリスチレン-未修飾-非蛍光 | PS-R-250.0 | 256 | 5 | 2 | 5 | 10ml,15ml | お問い合わせ
ポリスチレン-未修飾-蛍光 | PS-FluoBlue-0.5 | 0.505 | 0.01 | 2.7 | 2.5 | 5ml,10ml | お問い合わせ
ポリスチレン-未修飾-蛍光 | PS-FluoBlue-1.0 | 1.01 | 0.04 | 3.8 | 2.5 | 5ml,10ml | お問い合わせ
ポリスチレン-未修飾-蛍光 | PS-FluoBlue-2.0 | 2.02 | 0.04 | 1.7 | 2.5 | 5ml,10ml | お問い合わせ
ポリスチレン-未修飾-蛍光 | PS-FluoBlue-3.0 | 2.97 | 0.07 | 2.4 | 2.5 | 5ml,10ml | お問い合わせ
ポリスチレン-未修飾-蛍光 | PS-FluoBlue-4.5 | 4.26 | 0.11 | 2.5 | 2.5 | 5ml,10ml | お問い合わせ
ポリスチレン-未修飾-蛍光 | PS-FluoBlue-5.0 | 5.02 | 0.07 | 1.4 | 2.5 | 5ml,10ml | お問い合わせ
ポリスチレン-未修飾-蛍光 | PS-FluoBlue-6.0 | 5.88 | 0.12 | 2 | 2.5 | 5ml,10ml | お問い合わせ
ポリスチレン-未修飾-蛍光 | PS-FluoBlue-10.0 | 9.85 | 0.1 | 1 | 2.5 | 5ml,10ml | お問い合わせ
ポリスチレン-未修飾-蛍光 | PS-FluoGreen-0.5 | 0.563 | 0.01 | 2.2 | 2.5 | 5ml,10ml | お問い合わせ
ポリスチレン-未修飾-蛍光 | PS-FluoGreen-0.6 | 0.6 | 0.02 | 3.1 | 2.5 | 5ml,10ml | お問い合わせ
ポリスチレン-未修飾-蛍光 | PS-FluoGreen-0.7 | 0.71 | 0.023 | 3.3 | 2.5 | 5ml,10ml | お問い合わせ
ポリスチレン-未修飾-蛍光 | PS-FluoGreen-0.8 | 0.81 | 0.022 | 2.7 | 2.5 | 5ml,10ml | お問い合わせ
ポリスチレン-未修飾-蛍光 | PS-FluoGreen-1.0 | 1.09 | 0.03 | 2.8 | 2.5 | 5ml,10ml | お問い合わせ
ポリスチレン-未修飾-蛍光 | PS-FluoGreen-1.5 | 1.27 | 0.03 | 2.7 | 2.5 | 5ml,10ml | お問い合わせ
ポリスチレン-未修飾-蛍光 | PS-FluoGreen-1.5 | 1.52 | 0.03 | 2.1 | 2.5 | 5ml,10ml | お問い合わせ
ポリスチレン-未修飾-蛍光 | PS-FluoGreen-1.5 | 1.71 | 0.03 | 1.8 | 2.5 | 5ml,10ml | お問い合わせ
ポリスチレン-未修飾-蛍光 | PS-FluoGreen-2.0 | 1.89 | 0.03 | 1.6 | 2.5 | 5ml,10ml | お問い合わせ
ポリスチレン-未修飾-蛍光 | PS-FluoGreen-2.0 | 1.99 | 0.03 | 1.3 | 2.5 | 5ml,10ml | お問い合わせ
ポリスチレン-未修飾-蛍光 | PS-FluoGreen-2.5 | 2.48 | 0.04 | 1.7 | 2.5 | 5ml,10ml | お問い合わせ
ポリスチレン-未修飾-蛍光 | PS-FluoGreen-3.0 | 2.8 | 0.04 | 1.4 | 2.5 | 5ml,10ml | お問い合わせ
ポリスチレン-未修飾-蛍光 | PS-FluoGreen-3.0 | 2.93 | 0.03 | 2.9 | 2.5 | 5ml,10ml | お問い合わせ
ポリスチレン-未修飾-蛍光 | PS-FluoGreen-3.5 | 3.54 | 0.07 | 2 | 2.5 | 5ml,10ml | お問い合わせ
ポリスチレン-未修飾-蛍光 | PS-FluoGreen-4.5 | 4.49 | 0.14 | 3 | 2.5 | 5ml,10ml | お問い合わせ
ポリスチレン-未修飾-蛍光 | PS-FluoGreen-5.0 | 4.91 | 0.17 | 3.4 | 2.5 | 5ml,10ml | お問い合わせ
ポリスチレン-未修飾-蛍光 | PS-FluoGreen-8.0 | 7.81 | 0.11 | 1.4 | 2.5 | 5ml,10ml | お問い合わせ
ポリスチレン-未修飾-蛍光 | PS-FluoGreen-9.5 | 9.6 | 0.12 | 1.3 | 2.5 | 5ml,10ml | お問い合わせ
ポリスチレン-未修飾-蛍光 | PS-FluoGreen-10.0 | 9.98 | 0.11 | 1.1 | 2.5 | 5ml,10ml | お問い合わせ
ポリスチレン-未修飾-蛍光 | PS-FluoGreen-10.5 | 10.28 | 0.13 | 1.3 | 2.5 | 5ml,10ml | お問い合わせ
ポリスチレン-未修飾-蛍光 | PS-FluoGreen-12.5 | 12.32 | 0.1 | 0.8 | 2.5 | 5ml,10ml | お問い合わせ
ポリスチレン-未修飾-蛍光 | PS-FluoGreen-15.0 | 15.25 | 0.31 | 2.1 | 2.5 | 5ml,10ml | お問い合わせ
ポリスチレン-未修飾-蛍光 | PS-FluoGreen-20 | 20.18 | 0.43 | 2.1 | 2.5 | 5ml,10ml | お問い合わせ
ポリスチレン-未修飾-蛍光 | PS-FluoGreen-25 | 25.23 | 0.59 | 2.4 | 2.5 | 5ml,10ml | お問い合わせ
ポリスチレン-未修飾-蛍光 | PS-FluoGreen-40 | 41.14 | 0.33 | 0.8 | 2.5 | 5ml,10ml | お問い合わせ
ポリスチレン-未修飾-蛍光 | PS-FluoGreen-50 | 48.1 | 0.6 | 1.3 | 2.5 | 5ml,10ml | お問い合わせ
ポリスチレン-未修飾-蛍光 | PS-FluoGreen-60 | 58.7 | 0.9 | 1.6 | 2.5 | 5ml,10ml | お問い合わせ
ポリスチレン-未修飾-蛍光 | PS-FluoGreen-100 | 98.1 | 2.4 | 2.4 | 2.5 | 5ml,10ml | お問い合わせ
ポリスチレン-未修飾-蛍光 | PS-FLuoOrange-0.5 | 0.486 | 0.001 | 2.4 | 2.5 | 5ml,10ml | お問い合わせ
ポリスチレン-未修飾-蛍光 | PS-FLuoOrange-1.0 | 0.98 | 0.03 | 3.1 | 2.5 | 5ml,10ml | お問い合わせ
ポリスチレン-未修飾-蛍光 | PS-FLuoOrange-1.0 | 1.16 | 0.03 | 2.7 | 2.5 | 5ml,10ml | お問い合わせ
ポリスチレン-未修飾-蛍光 | PS-FLuoOrange-1.5 | 1.61 | 0.04 | 2.3 | 2.5 | 5ml,10ml | お問い合わせ
ポリスチレン-未修飾-蛍光 | PS-FLuoOrange-2.0 | 1.9 | 0.03 | 1.7 | 2.5 | 5ml,10ml | お問い合わせ
ポリスチレン-未修飾-蛍光 | PS-FLuoOrange-2.5 | 2.49 | 0.03 | 1.1 | 2.5 | 5ml,10ml | お問い合わせ
ポリスチレン-未修飾-蛍光 | PS-FLuoOrange-3.0 | 2.99 | 0.07 | 2.4 | 2.5 | 5ml,10ml | お問い合わせ
ポリスチレン-未修飾-蛍光 | PS-FLuoOrange-3.5 | 3.55 | 0.07 | 2 | 2.5 | 5ml,10ml | お問い合わせ
ポリスチレン-未修飾-蛍光 | PS-FLuoOrange-4.0 | 4.01 | 0.1 | 2.4 | 2.5 | 5ml,10ml | お問い合わせ
ポリスチレン-未修飾-蛍光 | PS-FLuoOrange-4.5 | 4.47 | 0.14 | 3 | 2.5 | 5ml,10ml | お問い合わせ
ポリスチレン-未修飾-蛍光 | PS-FLuoOrange-5.0 | 5.03 | 0.09 | 1.8 | 2.5 | 5ml,10ml | お問い合わせ
ポリスチレン-未修飾-蛍光 | PS-FLuoOrange-8.0 | 7.76 | 0.12 | 1.5 | 2.5 | 5ml,10ml | お問い合わせ
ポリスチレン-未修飾-蛍光 | PS-FLuoOrange-10.0 | 10 | 0.11 | 1.1 | 2.5 | 5ml,10ml | お問い合わせ
ポリスチレン-未修飾-蛍光 | PS-FLuoOrange-15.5 | 15.35 | 0.3 | 2 | 2.5 | 5ml,10ml | お問い合わせ
ポリスチレン-未修飾-蛍光 | PS-FLuoOrange-20 | 19.9 | 0.39 | 2 | 2.5 | 5ml,10ml | お問い合わせ
ポリスチレン-未修飾-蛍光 | PS-FLuoOrange-25 | 25.07 | 0.2 | 0.8 | 2.5 | 5ml,10ml | お問い合わせ
ポリスチレン-未修飾-蛍光 | PS-FLuoOrange-25 | 25.07 | 0.2 | 0.8 | 2.5 | 5ml,10ml | お問い合わせ
ポリスチレン-未修飾-蛍光 | PS-FLuoOrange-30 | 28.61 | 0.29 | 1 | 2.5 | 5ml,10ml | お問い合わせ
ポリスチレン-未修飾-蛍光 | PS-FLuoOrange-35 | 33.03 | 0.62 | 1.9 | 2.5 | 5ml,10ml | お問い合わせ
ポリスチレン-未修飾-蛍光 | PS-FLuoOrange-50 | 48.5 | 0.45 | 0.9 | 2.5 | 5ml,10ml | お問い合わせ
ポリスチレン-未修飾-蛍光 | PS-FLuoOrange-50 | 48.5 | 0.45 | 0.9 | 2.5 | 5ml,10ml | お問い合わせ
ポリスチレン-未修飾-蛍光 | PS-FLuoOrange-65 | 63 | 1 | 1.5 | 2.5 | 5ml,10ml | お問い合わせ
ポリスチレン-未修飾-蛍光 | PS-FLuoOrange-100 | 99.9 | 1.8 | 1.8 | 2.5 | 5ml,10ml | お問い合わせ
ポリスチレン-未修飾-蛍光 | PS-FluoRed-0.5 | 0.5 | 0.01 | 1.8 | 2.5 | 5ml,10ml | お問い合わせ
ポリスチレン-未修飾-蛍光 | PS-FluoRed-3.0 | 3.76 | 0.11 | 3.8 | 2.5 | 5ml,10ml | お問い合わせ
ポリスチレン-未修飾-蛍光 | PS-FluoRed-5.0 | 5 | 0.15 | 3.1 | 2.5 | 5ml,10ml | お問い合わせ
ポリスチレン-未修飾-蛍光 | PS-FluoRed-7.5 | 7.44 | 0.09 | 1.3 | 2.5 | 5ml,10ml | お問い合わせ
ポリスチレン-未修飾-蛍光 | PS-FluoRed-10.0 | 10.18 | 0.12 | 1.2 | 2.5 | 5ml,10ml | お問い合わせ
ポリスチレン-未修飾-磁性-非蛍光 | PS-MAG-AL43 | 0.27 | 0.014 | 5.1 | 2.5 | 5ml,10ml,15ml | お問い合わせ
ポリスチレン-未修飾-磁性-非蛍光 | PS-MAG-S1983 | 0.36 | 0.011 | 3 | 2.5 | 5ml,10ml,15ml | お問い合わせ
ポリスチレン-未修飾-磁性-非蛍光 | PS-MAG-S1984-1 | 0.536 | 0.021 | 4.5 | 2.5 | 5ml,10ml,15ml | お問い合わせ
ポリスチレン-未修飾-磁性-非蛍光 | PS-MAG-AR1065 | 1.31 | 0.06 | 4.9 | 5 | 5ml,10ml,15ml | お問い合わせ
ポリスチレン-未修飾-磁性-非蛍光 | PS-MAG-S2180 | 3.9 | 0.13 | 3.3 | 5 | 5ml,10ml,15ml | お問い合わせ
ポリスチレン-未修飾-磁性-非蛍光 | PS-MAG-AR1019 | 5.01 | 0.15 | 3 | 5 | 5ml,10ml,15ml | お問い合わせ
ポリスチレン-未修飾-磁性-非蛍光 | PS-MAG-AR1064 | 10.41 | 0.13 | 1.3 | 5 | 5ml,10ml,15ml | お問い合わせ
ポリスチレン-未修飾-磁性-非蛍光 | PS-MAG-S1985 | 18.82 | 0.4 | 2.1 | 5 | 5ml,10ml,15ml | お問い合わせ
ポリスチレン-未修飾-磁性-非蛍光 | PS-MAG-S1986 | 41.13 | 0.76 | 1.8 | 5 | 5ml,10ml,15ml | お問い合わせ
ポリスチレン-未修飾-磁性-非蛍光 | PS-MAG-S2303 | 67.4 | 0.9 | 1.4 | 5 | 5ml,10ml,15ml | お問い合わせ
ポリスチレン-未修飾-磁性-非蛍光 | PS-MAG-AR110 | 89 | 1.2 | 0.9 | 5 | 5ml,10ml,15ml | お問い合わせ
ポリスチレン-未修飾-磁性-非蛍光 | PS-MAG-S2305 | 135 | 1 | 1.6 | 5 | 5ml,10ml,15ml | お問い合わせ
ポリスチレン-未修飾-磁性-非蛍光 | PS-MAG-AR111 | 256 | 3 | 1.3 | 5 | 5ml,10ml,15ml | お問い合わせ
ポリスチレン-未修飾-磁性-非蛍光 | PS-MAG-S2307 | 375 | 7 | 1.9 | 5 | 5ml,10ml,15ml | お問い合わせ
ポリスチレン-未修飾-磁性-蛍光 | PS-MAG-FluoOrange-S2540 | 1.29 | 0.05 | 4.2 | 1 | 1ml,5ml,10ml | お問い合わせ
ポリスチレン-未修飾-磁性-蛍光 | PS-MAG-FluoOrange-S2538 | 4.69 | 0.2 | 4.3 | 1 | 1ml,5ml,10ml | お問い合わせ
ポリスチレン-未修飾-磁性-蛍光 | PS-MAG-FluoOrange-S2539 | 10.6 | 0.21 | 2 | 1 | 1ml,5ml,10ml | お問い合わせ
ポリスチレン-COOH-非蛍光 | PS-COOH-B1477 | 0.816 | 0.02 | 2.8 | 5 | 5ml,10ml,15ml | お問い合わせ
ポリスチレン-COOH-非蛍光 | PS-COOH-KM653 | 1.65 | 0.02 | 1.4 | 5 | 5ml,10ml,15ml | お問い合わせ
ポリスチレン-COOH-非蛍光 | PS-COOH-B874 | 2.35 | 0.04 | 1.9 | 5 | 5ml,10ml,15ml | お問い合わせ
ポリスチレン-COOH-非蛍光 | PS-COOH-B873 | 2.69 | 0.05 | 1.9 | 5 | 5ml,10ml,15ml | お問い合わせ
ポリスチレン-COOH-非蛍光 | PS-COOH-L1707 | 3.9 | 0.11 | 2.7 | 5 | 5ml,10ml,15ml | お問い合わせ
ポリスチレン-COOH-非蛍光 | PS-COOH-KM85 | 4.4 | 0.23 | 2.2 | 5 | 5ml,10ml,15ml | お問い合わせ
ポリスチレン-COOH-非蛍光 | PS-COOH-L2852 | 4.64 | 0.12 | 2.6 | 5 | 5ml,10ml,15ml | お問い合わせ
ポリスチレン-COOH-非蛍光 | PS-COOH-KM84 | 4.88 | 0.11 | 2.3 | 5 | 5ml,10ml,15ml | お問い合わせ
ポリスチレン-COOH-非蛍光 | PS-COOH-KM83 | 5.05 | 0.1 | 2 | 5 | 5ml,10ml,15ml | お問い合わせ
ポリスチレン-COOH-非蛍光 | PS-COOH-KM28 | 5.38 | 0.13 | 2.3 | 5 | 5ml,10ml,15ml | お問い合わせ
ポリスチレン-COOH-非蛍光 | PS-COOH-KM33 | 5.76 | 0.13 | 2.2 | 5 | 5ml,10ml,15ml | お問い合わせ
ポリスチレン-COOH-非蛍光 | PS-COOH-B895 | 6.39 | 0.1 | 1.6 | 5 | 5ml,10ml,15ml | お問い合わせ
ポリスチレン-COOH-非蛍光 | PS-COOH-KM671 | 6.75 | 0.08 | 1.2 | 5 | 5ml,10ml,15ml | お問い合わせ
ポリスチレン-COOH-非蛍光 | PS-COOH-KM670 | 7.34 | 0.09 | 1.3 | 5 | 5ml,10ml,15ml | お問い合わせ
ポリスチレン-COOH-非蛍光 | PS-COOH-AR1295 | 7.87 | 0.11 | 1.3 | 5 | 5ml,10ml,15ml | お問い合わせ
ポリスチレン-COOH-非蛍光 | PS-COOH-KM82-A | 8.91 | 0.1 | 1.2 | 5 | 5ml,10ml,15ml | お問い合わせ
ポリスチレン-COOH-非蛍光 | PS-COOH-B859 | 12.55 | 0.17 | 1.3 | 5 | 5ml,10ml,15ml | お問い合わせ
ポリスチレン-COOH-非蛍光 | PS-COOH-B910 | 13.52 | 0.1 | 0.8 | 5 | 5ml,10ml,15ml | お問い合わせ
ポリスチレン-COOH-非蛍光 | PS-COOH-B860 | 15.47 | 0.19 | 1.3 | 5 | 5ml,10ml,15ml | お問い合わせ
ポリスチレン-COOH-磁性-非蛍光 | PS-MAG-COOH-AL43 | 0.27 | 0.014 | 5.3 | 2.5 | 5ml,10ml,15ml | お問い合わせ
ポリスチレン-COOH-磁性-非蛍光 | PS-MAG-COOH-S1978 | 0.36 | 0.011 | 3 | 2.5 | 5ml,10ml,15ml | お問い合わせ
ポリスチレン-COOH-磁性-非蛍光 | PS-MAG-COOH-S1979-1 | 0.536 | 0.021 | 4.5 | 2.5 | 5ml,10ml,15ml | お問い合わせ
ポリスチレン-COOH-磁性-非蛍光 | PS-MAG-COOH-S2472 | 1.43 | 0.07 | 4.9 | 5 | 5ml,10ml,15ml | お問い合わせ
ポリスチレン-COOH-磁性-非蛍光 | PS-MAG-COOH-AR488 | 4.54 | 0.18 | 4 | 5 | 5ml,10ml,15ml | お問い合わせ
ポリスチレン-COOH-磁性-非蛍光 | PS-MAG-COOH-S3787 | 10.06 | 0.18 | 2 | 5 | 5ml,10ml,15ml | お問い合わせ
ポリスチレン-COOH-磁性-蛍光 | PS-MAG-FluoRed-COOH-1.4 | 1.43 | 0.07 | 4.9 | 1 | 1ml,5ml,10ml | お問い合わせ
ポリスチレン-COOH-磁性-蛍光 | PS-MAG-FluoYellow-COOH-1.4 | 1.43 | 0.07 | 4.9 | 1 | 1ml,5ml,10ml | お問い合わせ
ポリスチレン-COOH-磁性-蛍光 | PS-MAG-FluoRed-COOH-4.5 | 4.54 | 0.18 | 4 | 1 | 1ml,5ml,10ml | お問い合わせ
ポリスチレン-COOH-磁性-蛍光 | PS-MAG-FluoYellow-COOH-4.5 | 4.54 | 0.18 | 4 | 1 | 1ml,5ml,10ml | お問い合わせ
ポリスチレン-COOH-磁性-蛍光 | PS-MAG-FluoYellow-COOH-10.5 | 10.31 | 0.25 | 2.4 | 1 | 1ml,5ml,10ml | お問い合わせ
ポリスチレン-COOH-磁性-蛍光 | PS-MAG-FluoRed-COOH-10.5 | 10.31 | 0.25 | 2.4 | 1 | 1ml,5ml,10ml | お問い合わせ
ポリスチレン-SA(ストレプトアビジン)-磁性-非蛍光 | PS-MAG-SA-S2003 | 0.27 | 0.014 | 5.3 | 1 | 1ml,5ml,10ml | お問い合わせ
ポリスチレン-SA(ストレプトアビジン)-磁性-非蛍光 | PS-MAG-SA-S1978 | 0.36 | 0.011 | 3 | 1 | 1ml,5ml,10ml | お問い合わせ
ポリスチレン-SA(ストレプトアビジン)-磁性-非蛍光 | PS-MAG-SA-S1979-1 | 0.536 | 0.021 | 4.5 | 1 | 1ml,5ml,10ml | お問い合わせ
ポリスチレン-SA(ストレプトアビジン)-磁性-非蛍光 | PS-MAG-SA- S2472 | 1.43 | 0.07 | 4.9 | 1 | 1ml,5ml,10ml | お問い合わせ
ポリスチレン-SA(ストレプトアビジン)-磁性-非蛍光 | PS-MAG-SA-AR488 | 4.54 | 0.18 | 4 | 1 | 1ml,5ml,10ml | お問い合わせ
ポリスチレン-SA(ストレプトアビジン)-磁性-非蛍光 | PS-MAG-SA-S1319 | 6.24 | 0.18 | 2.9 | 1 | 1ml,5ml,10ml | お問い合わせ
ポリスチレン-SA(ストレプトアビジン)-磁性-非蛍光 | PS-MAG-SA-S2467 | 10.31 | 0.25 | 2.4 | 1 | 1ml,5ml,10ml | お問い合わせ
ポリスチレン-SA(ストレプトアビジン)-磁性-蛍光 | PS-MAG-FluoRed-SA-1.4 | 1.43 | 0.07 | 4.9 | 1 | 1ml,5ml,10ml | お問い合わせ
ポリスチレン-SA(ストレプトアビジン)-磁性-蛍光 | PS-MAG-FluoYellow-SA-1.4 | 1.43 | 0.07 | 4.9 | 1 | 1ml,5ml,10ml | お問い合わせ
ポリスチレン-SA(ストレプトアビジン)-磁性-蛍光 | PS-MAG-FluoRed-SA-4.5 | 4.54 | 0.18 | 4 | 1 | 1ml,5ml,10ml | お問い合わせ
ポリスチレン-SA(ストレプトアビジン)-磁性-蛍光 | PS-MAG-FluoYellow-SA-4.5 | 4.54 | 0.18 | 4 | 1 | 1ml,5ml,10ml | お問い合わせ
ポリスチレン-SA(ストレプトアビジン)-磁性-蛍光 | PS-MAG-FluoRed-SA-10.5 | 10.31 | 0.25 | 2.4 | 1 | 1ml,5ml,10ml | お問い合わせ
ポリスチレン-SA(ストレプトアビジン)-磁性-蛍光 | PS-MAG-FluoYellow-SA-10.5 | 10.31 | 0.25 | 2.4 | 1 | 1ml,5ml,10ml | お問い合わせ