## 磁性
microParticles社製品 磁性粒子
日本輸入代理店：フィルジェン株式会社
https://filgen.jp/Product/Bioscience4/microParticles/index.html
TEL:052-624-4388
本ファイルに記載の製品仕様は、microParticles社に在庫しているバッチ情報となります。（2026/4/9時点）最新の製品仕様についてはお問い合わせください。
組成 | 型式 | Mean Diameter [μm] | Standard Deviation [μm] | CV[%] | Iron Oxide Content [wt.-%] | Solids-Content [wt.-%] | 容量 | 税別価格
ポリスチレン-未修飾-非蛍光 | PS-MAG-AL43 | 0.27 | 0.014 | 5.1 | > 40 | 2.5 | 5ml,10ml,15ml | お問い合わせ
ポリスチレン-未修飾-非蛍光 | PS-MAG-S1983 | 0.36 | 0.011 | 3 | > 40 | 2.5 | 5ml,10ml,15ml | お問い合わせ
ポリスチレン-未修飾-非蛍光 | PS-MAG-S1984-1 | 0.536 | 0.021 | 4.5 | > 30 | 2.5 | 5ml,10ml,15ml | お問い合わせ
ポリスチレン-未修飾-非蛍光 | PS-MAG-AR1065 | 1.31 | 0.06 | 4.9 | > 30 | 5 | 5ml,10ml,15ml | お問い合わせ
ポリスチレン-未修飾-非蛍光 | PS-MAG-S2180 | 3.9 | 0.13 | 3.3 | > 30 | 5 | 5ml,10ml,15ml | お問い合わせ
ポリスチレン-未修飾-非蛍光 | PS-MAG-AR1019 | 5.01 | 0.15 | 3 | > 20 | 5 | 5ml,10ml,15ml | お問い合わせ
ポリスチレン-未修飾-非蛍光 | PS-MAG-AR1064 | 10.41 | 0.13 | 1.3 | > 20 | 5 | 5ml,10ml,15ml | お問い合わせ
ポリスチレン-未修飾-非蛍光 | PS-MAG-S1985 | 18.82 | 0.4 | 2.1 | > 15 | 5 | 5ml,10ml,15ml | お問い合わせ
ポリスチレン-未修飾-非蛍光 | PS-MAG-S1986 | 41.13 | 0.76 | 1.8 | > 25 | 5 | 5ml,10ml,15ml | お問い合わせ
ポリスチレン-未修飾-非蛍光 | PS-MAG-S2303 | 67.4 | 0.9 | 1.4 | > 10 | 5 | 5ml,10ml,15ml | お問い合わせ
ポリスチレン-未修飾-非蛍光 | PS-MAG-AR110 | 89 | 1.2 | 0.9 | > 10 | 5 | 5ml,10ml,15ml | お問い合わせ
ポリスチレン-未修飾-非蛍光 | PS-MAG-S2305 | 135 | 1 | 1.6 | > 7,5 | 5 | 5ml,10ml,15ml | お問い合わせ
ポリスチレン-未修飾-非蛍光 | PS-MAG-AR111 | 256 | 3 | 1.3 | > 30 | 5 | 5ml,10ml,15ml | お問い合わせ
ポリスチレン-未修飾-非蛍光 | PS-MAG-S2307 | 375 | 7 | 1.9 | > 5 | 5 | 5ml,10ml,15ml | お問い合わせ
ポリスチレン-未修飾-蛍光 | PS-MAG-FluoOrange-S2540 | 1.29 | 0.05 | 4.2 | > 25 | 1 | 1ml,5ml,10ml | お問い合わせ
ポリスチレン-未修飾-蛍光 | PS-MAG-FluoOrange-S2538 | 4.69 | 0.2 | 4.3 | > 20 | 1 | 1ml,5ml,10ml | お問い合わせ
ポリスチレン-未修飾-蛍光 | PS-MAG-FluoOrange-S2539 | 10.6 | 0.21 | 2 | > 20 | 1 | 1ml,5ml,10ml | お問い合わせ
ポリスチレン-COOH-非蛍光 | PS-MAG-COOH-AL43 | 0.27 | 0.014 | 5.3 | > 40 | 2.5 | 5ml,10ml,15ml | お問い合わせ
ポリスチレン-COOH-非蛍光 | PS-MAG-COOH-S1978 | 0.36 | 0.011 | 3 | > 40 | 2.5 | 5ml,10ml,15ml | お問い合わせ
ポリスチレン-COOH-非蛍光 | PS-MAG-COOH-S1979-1 | 0.536 | 0.021 | 4.5 | > 30 | 2.5 | 5ml,10ml,15ml | お問い合わせ
ポリスチレン-COOH-非蛍光 | PS-MAG-COOH-S2472 | 1.43 | 0.07 | 4.9 | > 30 | 5 | 5ml,10ml,15ml | お問い合わせ
ポリスチレン-COOH-非蛍光 | PS-MAG-COOH-AR488 | 4.54 | 0.18 | 4 | > 20 | 5 | 5ml,10ml,15ml | お問い合わせ
ポリスチレン-COOH-非蛍光 | PS-MAG-COOH-S3787 | 10.06 | 0.18 | 2 | > 20 | 5 | 5ml,10ml,15ml | お問い合わせ
ポリスチレン-COOH-蛍光 | PS-MAG-FluoRed-COOH-1.4 | 1.43 | 0.07 | 4.9 | > 30 | 1 | 1ml,5ml,10ml | お問い合わせ
ポリスチレン-COOH-蛍光 | PS-MAG-FluoYellow-COOH-1.4 | 1.43 | 0.07 | 4.9 | > 30 | 1 | 1ml,5ml,10ml | お問い合わせ
ポリスチレン-COOH-蛍光 | PS-MAG-FluoRed-COOH-4.5 | 4.54 | 0.18 | 4 | > 20 | 1 | 1ml,5ml,10ml | お問い合わせ
ポリスチレン-COOH-蛍光 | PS-MAG-FluoYellow-COOH-4.5 | 4.54 | 0.18 | 4 | > 20 | 1 | 1ml,5ml,10ml | お問い合わせ
ポリスチレン-COOH-蛍光 | PS-MAG-FluoYellow-COOH-10.5 | 10.31 | 0.25 | 2.4 | > 20 | 1 | 1ml,5ml,10ml | お問い合わせ
ポリスチレン-COOH-蛍光 | PS-MAG-FluoRed-COOH-10.5 | 10.31 | 0.25 | 2.4 | > 20 | 1 | 1ml,5ml,10ml | お問い合わせ
ポリスチレン-SA(ストレプトアビジン)-非蛍光 | PS-MAG-SA-S2003 | 0.27 | 0.014 | 5.3 | > 40 | 1 | 5ml,10ml,15ml | お問い合わせ
ポリスチレン-SA(ストレプトアビジン)-非蛍光 | PS-MAG-SA-S1978 | 0.36 | 0.011 | 3 | > 40 | 1 | 5ml,10ml,15ml | お問い合わせ
ポリスチレン-SA(ストレプトアビジン)-非蛍光 | PS-MAG-SA-S1979-1 | 0.536 | 0.021 | 4.5 | > 30 | 1 | 5ml,10ml,15ml | お問い合わせ
ポリスチレン-SA(ストレプトアビジン)-非蛍光 | PS-MAG-SA- S2472 | 1.43 | 0.07 | 4.9 | > 30 | 1 | 5ml,10ml,15ml | お問い合わせ
ポリスチレン-SA(ストレプトアビジン)-非蛍光 | PS-MAG-SA-AR488 | 4.54 | 0.18 | 4 | > 20 | 1 | 5ml,10ml,15ml | お問い合わせ
ポリスチレン-SA(ストレプトアビジン)-非蛍光 | PS-MAG-SA-S1319 | 6.24 | 0.18 | 2.9 | > 20 | 1 | 5ml,10ml,15ml | お問い合わせ
ポリスチレン-SA(ストレプトアビジン)-非蛍光 | PS-MAG-SA-S2467 | 10.31 | 0.25 | 2.4 | > 20 | 1 | 5ml,10ml,15ml | お問い合わせ
ポリスチレン-SA(ストレプトアビジン)-蛍光 | PS-MAG-FluoRed-SA-1.4 | 1.43 | 0.07 | 4.9 | > 30 | 1 | 1ml,5ml,10ml | お問い合わせ
ポリスチレン-SA(ストレプトアビジン)-蛍光 | PS-MAG-FluoYellow-SA-1.4 | 1.43 | 0.07 | 4.9 | > 30 | 1 | 1ml,5ml,10ml | お問い合わせ
ポリスチレン-SA(ストレプトアビジン)-蛍光 | PS-MAG-FluoRed-SA-4.5 | 4.54 | 0.18 | 4 | > 20 | 1 | 1ml,5ml,10ml | お問い合わせ
ポリスチレン-SA(ストレプトアビジン)-蛍光 | PS-MAG-FluoYellow-SA-4.5 | 4.54 | 0.18 | 4 | > 20 | 1 | 1ml,5ml,10ml | お問い合わせ
ポリスチレン-SA(ストレプトアビジン)-蛍光 | PS-MAG-FluoRed-SA-10.5 | 10.31 | 0.25 | 2.4 | > 20 | 1 | 1ml,5ml,10ml | お問い合わせ
ポリスチレン-SA(ストレプトアビジン)-蛍光 | PS-MAG-FluoYellow-SA-10.5 | 10.31 | 0.25 | 2.4 | > 20 | 1 | 1ml,5ml,10ml | お問い合わせ
シリカ-未修飾-非蛍光 | SiO2-MAG-AR1062 | 0.56 | 0.02 | 2.6 | > 30 | 2.5 | 5ml,10ml,15ml | お問い合わせ
シリカ-未修飾-非蛍光 | SiO2-MAG-AR359 | 0.96 | 0.05 | 5.2 | > 25 | 2.5 | 5ml,10ml,15ml | お問い合わせ
シリカ-未修飾-非蛍光 | SiO2-MAG-AR1111 | 2.54 | 0.09 | 3.5 | > 25 | 5 | 5ml,10ml,15ml | お問い合わせ
シリカ-未修飾-非蛍光 | SiO2-MAG-AR1063 | 5.17 | 0.28 | 5.4 | > 20 | 5 | 5ml,10ml,15ml | お問い合わせ
シリカ-未修飾-非蛍光 | SiO2-MAG-S3573 | 11.9 | 0.62 | 5.2 | > 10 | 5 | 5ml,10ml,15ml | お問い合わせ
シリカ-未修飾-非蛍光 | SiO2-MAG-AR1054 | 21.64 | 1.28 | 5.9 | > 5 | 5 | 5ml,10ml,15ml | お問い合わせ
シリカ-COOH-非蛍光 | SiO2-MAG-COOH-S2822 | 1.11 | 0.08 | 7 | > 25 | 5 | 5ml,10ml,15ml | お問い合わせ
シリカ-COOH-非蛍光 | SiO2-MAG-COOH-S3360 | 2.57 | 0.09 | 3.5 | > 20 | 5 | 5ml,10ml,15ml | お問い合わせ
シリカ-COOH-非蛍光 | SiO2-MAG-COOH-S3326 | 5.45 | 0.2 | 3.7 | > 15 | 5 | 5ml,10ml,15ml | お問い合わせ
シリカ-SA（ストレプトアビジン)-非蛍光 | SiO2-MAG-SA-S2822 | 1.11 | 0.08 | 7 | > 25 | 1 | 1ml,5ml,10ml | お問い合わせ
シリカ-SA（ストレプトアビジン)-非蛍光 | SiO2-MAG-SA-S3360 | 2.57 | 0.09 | 3.5 | > 20 | 1 | 1ml,5ml,10ml | お問い合わせ
シリカ-SA（ストレプトアビジン)-非蛍光 | SiO2-MAG-SA-S2548 | 2.61 | 0.12 | 4.6 | > 20 | 1 | 1ml,5ml,10ml | お問い合わせ
シリカ-SA（ストレプトアビジン)-非蛍光 | SiO2-MAG-SA-S3326 | 5.45 | 0.2 | 3.7 | > 15 | 1 | 1ml,5ml,10ml | お問い合わせ