## 磁性蛍光
microParticles社製品 蛍光磁性粒子
日本輸入代理店：フィルジェン株式会社
https://filgen.jp/Product/Bioscience4/microParticles/index.html
TEL:052-624-4388
本ファイルに記載の製品仕様は、microParticles社に在庫しているバッチ情報となります。（2026/4/9時点）最新の製品仕様についてはお問い合わせください。
組成 | 型式 | 蛍光 | Mean Diameter [μm] | Standard Deviation [μm] | CV[%] | Solids-Content [wt.-%] | 容量 | 税別価格
ポリスチレン-未修飾-磁性-蛍光 | PS-MAG-FluoOrange-S2540 | Orange | 1.29 | 0.05 | 4.2 | 1 | 1ml,5ml,10ml | お問い合わせ
ポリスチレン-未修飾-磁性-蛍光 | PS-MAG-FluoOrange-S2538 | Orange | 4.69 | 0.2 | 4.3 | 1 | 1ml,5ml,10ml | お問い合わせ
ポリスチレン-未修飾-磁性-蛍光 | PS-MAG-FluoOrange-S2539 | Orange | 10.6 | 0.21 | 2 | 1 | 1ml,5ml,10ml | お問い合わせ
ポリスチレン-COOH-磁性-蛍光 | PS-MAG-FluoRed-COOH-1.4 | Red | 1.43 | 0.07 | 4.9 | 1 | 1ml,5ml,10ml | お問い合わせ
ポリスチレン-COOH-磁性-蛍光 | PS-MAG-FluoYellow-COOH-1.4 | Yellow | 1.43 | 0.07 | 4.9 | 1 | 1ml,5ml,10ml | お問い合わせ
ポリスチレン-COOH-磁性-蛍光 | PS-MAG-FluoRed-COOH-4.5 | Red | 4.54 | 0.18 | 4 | 1 | 1ml,5ml,10ml | お問い合わせ
ポリスチレン-COOH-磁性-蛍光 | PS-MAG-FluoYellow-COOH-4.5 | Yellow | 4.54 | 0.18 | 4 | 1 | 1ml,5ml,10ml | お問い合わせ
ポリスチレン-COOH-磁性-蛍光 | PS-MAG-FluoRed-COOH-10.5 | Red | 10.31 | 0.25 | 2.4 | 1 | 1ml,5ml,10ml | お問い合わせ
ポリスチレン-COOH-磁性-蛍光 | PS-MAG-FluoYellow-COOH-10.5 | Yellow | 10.31 | 0.25 | 2.4 | 1 | 1ml,5ml,10ml | お問い合わせ
ポリスチレン-SA(ストレプトアビジン)-磁性-蛍光 | PS-MAG-FluoRed-SA-1.4 | Red | 1.43 | 0.07 | 4.9 | 1 | 1ml,5ml,10ml | お問い合わせ
ポリスチレン-SA(ストレプトアビジン)-磁性-蛍光 | PS-MAG-FluoYellow-SA-1.4 | Yellow | 1.43 | 0.07 | 4.9 | 1 | 1ml,5ml,10ml | お問い合わせ
ポリスチレン-SA(ストレプトアビジン)-磁性-蛍光 | PS-MAG-FluoRed-SA-4.5 | Red | 4.54 | 0.18 | 4 | 1 | 1ml,5ml,10ml | お問い合わせ
ポリスチレン-SA(ストレプトアビジン)-磁性-蛍光 | PS-MAG-FluoYellow-SA-4.5 | Yellow | 4.54 | 0.18 | 4 | 1 | 1ml,5ml,10ml | お問い合わせ
ポリスチレン-SA(ストレプトアビジン)-磁性-蛍光 | PS-MAG-FluoRed-SA-10.5 | Red | 10.31 | 0.25 | 2.4 | 1 | 1ml,5ml,10ml | お問い合わせ
ポリスチレン-SA(ストレプトアビジン)-磁性-蛍光 | PS-MAG-FluoYellow-SA-10.5 | Yellow | 10.31 | 0.25 | 2.4 | 1 | 1ml,5ml,10ml | お問い合わせ