## SiO2
microParticles社製品 シリカ(SiO2)粒子
日本輸入代理店：フィルジェン株式会社
https://filgen.jp/Product/Bioscience4/microParticles/index.html
TEL:052-624-4388
本ファイルに記載の製品仕様は、microParticles社に在庫しているバッチ情報となります。（2026/4/9時点）最新の製品仕様についてはお問い合わせください。
組成 | 型式 | Mean Diameter [μm] | Standard Deviation [μm] | CV[%] | Solids-Content [wt.-%] | 容量 | 税別価格
シリカ-未修飾-非蛍光 | SiO2-R-0.1 | 0.119 | 0.004 | 3.5 | 5 | 10ml,15ml | お問い合わせ
シリカ-未修飾-非蛍光 | SiO2-R-0.2 | 0.213 | 0.006 | 2.8 | 5 | 10ml,15ml | お問い合わせ
シリカ-未修飾-非蛍光 | SiO2-R-0.25 | 0.245 | 0.007 | 2.8 | 5 | 10ml,15ml | お問い合わせ
シリカ-未修飾-非蛍光 | SiO2-R-0.25 | 0.264 | 0.007 | 2.7 | 5 | 10ml,15ml | お問い合わせ
シリカ-未修飾-非蛍光 | SiO2-R-0.3 | 0.295 | 0.01 | 3.4 | 5 | 10ml,15ml | お問い合わせ
シリカ-未修飾-非蛍光 | SiO2-R-0.35 | 0.365 | 0.02 | 4.4 | 5 | 10ml,15ml | お問い合わせ
シリカ-未修飾-非蛍光 | SiO2-R-0.4 | 0.415 | 0.009 | 2.2 | 5 | 10ml,15ml | お問い合わせ
シリカ-未修飾-非蛍光 | SiO2-R-0.45 | 0.444 | 0.02 | 4 | 5 | 10ml,15ml | お問い合わせ
シリカ-未修飾-非蛍光 | SiO2-R-0.5 | 0.479 | 0.02 | 3.6 | 5 | 10ml,15ml | お問い合わせ
シリカ-未修飾-非蛍光 | SiO2-R-0.5 | 0.507 | 0.02 | 3.8 | 5 | 10ml,15ml | お問い合わせ
シリカ-未修飾-非蛍光 | SiO2-R-0.6 | 0.611 | 0.02 | 3.7 | 5 | 10ml,15ml | お問い合わせ
シリカ-未修飾-非蛍光 | SiO2-R-0.65 | 0.651 | 0.02 | 2.3 | 5 | 10ml,15ml | お問い合わせ
シリカ-未修飾-非蛍光 | SiO2-R-0.7 | 0.678 | 0.017 | 2.5 | 5 | 10ml,15ml | お問い合わせ
シリカ-未修飾-非蛍光 | SiO2-R-0.7 | 0.696 | 0.016 | 2.3 | 5 | 10ml,15ml | お問い合わせ
シリカ-未修飾-非蛍光 | SiO2-R-0.75 | 0.755 | 0.03 | 3.3 | 5 | 10ml,15ml | お問い合わせ
シリカ-未修飾-非蛍光 | SiO2-R-0.8 | 0.776 | 0.03 | 3.6 | 5 | 10ml,15ml | お問い合わせ
シリカ-未修飾-非蛍光 | SiO2-R-0.85 | 0.832 | 0.03 | 3.7 | 5 | 10ml,15ml | お問い合わせ
シリカ-未修飾-非蛍光 | SiO2-R-0.9 | 0.889 | 0.02 | 2.8 | 5 | 10ml,15ml | お問い合わせ
シリカ-未修飾-非蛍光 | SiO2-R-0.95 | 0.95 | 0.03 | 2.7 | 5 | 10ml,15ml | お問い合わせ
シリカ-未修飾-非蛍光 | SiO2-R-1.0 | 0.99 | 0.033 | 3.3 | 5 | 10ml,15ml | お問い合わせ
シリカ-未修飾-非蛍光 | SiO2-R-1.5 | 1.53 | 0.02 | 1.5 | 5 | 10ml,15ml | お問い合わせ
シリカ-未修飾-非蛍光 | SiO2-R-2.0 | 2.02 | 0.03 | 1.5 | 5 | 10ml,15ml | お問い合わせ
シリカ-未修飾-非蛍光 | SiO2-R-3.0 | 2.86 | 0.06 | 1.9 | 5 | 10ml,15ml | お問い合わせ
シリカ-未修飾-非蛍光 | SiO2-R-4.0 | 3.87 | 0.15 | 3.9 | 5 | 10ml,15ml | お問い合わせ
シリカ-未修飾-非蛍光 | SiO2-R-4.5 | 4.5 | 0.12 | 2.6 | 5 | 10ml,15ml | お問い合わせ
シリカ-未修飾-非蛍光 | SiO2-R-5.0 | 5.01 | 0.15 | 3.1 | 5 | 10ml,15ml | お問い合わせ
シリカ-未修飾-非蛍光 | SiO2-R-5.5 | 5.35 | 0.15 | 2.7 | 5 | 10ml,15ml | お問い合わせ
シリカ-未修飾-非蛍光 | SiO2-R-5.5 | 5.52 | 0.22 | 4 | 5 | 10ml,15ml | お問い合わせ
シリカ-未修飾-非蛍光 | SiO2-R-6.0 | 6.16 | 0.21 | 3.4 | 5 | 10ml,15ml | お問い合わせ
シリカ-未修飾-非蛍光 | SiO2-R-6.5 | 6.58 | 0.21 | 3.2 | 5 | 10ml,15ml | お問い合わせ
シリカ-未修飾-非蛍光 | SiO2-R-7.0 | 6.85 | 0.19 | 2.8 | 5 | 10ml,15ml | お問い合わせ
シリカ-未修飾-非蛍光 | SiO2-R-7.0 | 6.98 | 0.19 | 2.7 | 5 | 10ml,15ml | お問い合わせ
シリカ-未修飾-非蛍光 | SiO2-R-7.5 | 7.32 | 0.28 | 3.8 | 5 | 10ml,15ml | お問い合わせ
シリカ-未修飾-非蛍光 | SiO2-R-8.0 | 8.08 | 0.33 | 4.1 | 5 | 10ml,15ml | お問い合わせ
シリカ-未修飾-非蛍光 | SiO2-R-8.5 | 8.29 | 0.24 | 2.9 | 5 | 10ml,15ml | お問い合わせ
シリカ-未修飾-非蛍光 | SiO2-R-8.5 | 8.44 | 0.27 | 3.2 | 5 | 10ml,15ml | お問い合わせ
シリカ-未修飾-非蛍光 | SiO2-R-9.0 | 9.1 | 0.23 | 2.5 | 5 | 10ml,15ml | お問い合わせ
シリカ-未修飾-非蛍光 | SiO2-R-9.5 | 9.36 | 0.26 | 2.7 | 5 | 10ml,15ml | お問い合わせ
シリカ-未修飾-非蛍光 | SiO2-R-10.0 | 10.06 | 0.4 | 4 | 5 | 10ml,15ml | お問い合わせ
シリカ-未修飾-非蛍光 | SiO2-R-11.0 | 11.04 | 0.3 | 2.7 | 5 | 10ml,15ml | お問い合わせ
シリカ-未修飾-非蛍光 | SiO2-R-11.5 | 11.49 | 0.3 | 2.6 | 5 | 10ml,15ml | お問い合わせ
シリカ-未修飾-非蛍光 | SiO2-R-12.0 | 11.97 | 0.34 | 2.9 | 5 | 10ml,15ml | お問い合わせ
シリカ-未修飾-非蛍光 | SiO2-R-13.0 | 13.03 | 0.39 | 3 | 5 | 10ml,15ml | お問い合わせ
シリカ-未修飾-非蛍光 | SiO2-R-14.0 | 13.97 | 0.42 | 3 | 5 | 10ml,15ml | お問い合わせ
シリカ-未修飾-非蛍光 | SiO2-R-14.5 | 14.36 | 0.51 | 3.5 | 5 | 10ml,15ml | お問い合わせ
シリカ-未修飾-非蛍光 | SiO2-R-15.0 | 15.03 | 0.57 | 3.8 | 5 | 10ml,15ml | お問い合わせ
シリカ-未修飾-非蛍光 | SiO2-R-16.0 | 16.03 | 0.7 | 4.4 | 5 | 10ml,15ml | お問い合わせ
シリカ-未修飾-非蛍光 | SiO2-R-17.0 | 16.94 | 0.63 | 3.7 | 5 | 10ml,15ml | お問い合わせ
シリカ-未修飾-非蛍光 | SiO2-R-18.0 | 17.97 | 0.51 | 2.8 | 5 | 10ml,15ml | お問い合わせ
シリカ-未修飾-非蛍光 | SiO2-R-18.5 | 18.3 | 0.79 | 4.3 | 5 | 10ml,15ml | お問い合わせ
シリカ-未修飾-非蛍光 | SiO2-R-18.5 | 18.43 | 0.56 | 3.1 | 5 | 10ml,15ml | お問い合わせ
シリカ-未修飾-非蛍光 | SiO2-R-18.5 | 18.66 | 0.58 | 3.1 | 5 | 10ml,15ml | お問い合わせ
シリカ-未修飾-非蛍光 | SiO2-R-19.0 | 18.96 | 0.73 | 3.9 | 5 | 10ml,15ml | お問い合わせ
シリカ-未修飾-非蛍光 | SiO2-R-19.0 | 18.99 | 0.49 | 2.6 | 5 | 10ml,15ml | お問い合わせ
シリカ-未修飾-非蛍光 | SiO2-R-19.5 | 19.44 | 0.74 | 3.8 | 5 | 10ml,15ml | お問い合わせ
シリカ-未修飾-非蛍光 | SiO2-R-19.5 | 19.48 | 0.44 | 2.2 | 5 | 10ml,15ml | お問い合わせ
シリカ-未修飾-非蛍光 | SiO2-R-19.5 | 19.59 | 0.69 | 3.5 | 5 | 10ml,15ml | お問い合わせ
シリカ-未修飾-非蛍光 | SiO2-R-20.0 | 20.18 | 0.72 | 3.6 | 5 | 10ml,15ml | お問い合わせ
シリカ-未修飾-非蛍光 | SiO2-R-20.5 | 20.56 | 0.52 | 2.5 | 5 | 10ml,15ml | お問い合わせ
シリカ-未修飾-非蛍光 | SiO2-R-21.0 | 21.03 | 0.69 | 3.3 | 5 | 10ml,15ml | お問い合わせ
シリカ-未修飾-非蛍光 | SiO2-R-22.0 | 22.18 | 0.57 | 3.5 | 5 | 10ml,15ml | お問い合わせ
シリカ-未修飾-非蛍光 | SiO2-R-22.5 | 22.62 | 0.76 | 3.3 | 5 | 10ml,15ml | お問い合わせ
シリカ-未修飾-非蛍光 | SiO2-R-23.0 | 23.14 | 0.8 | 3.5 | 5 | 10ml,15ml | お問い合わせ
シリカ-未修飾-非蛍光 | SiO2-R-25.0 | 25.05 | 0.82 | 3.3 | 5 | 10ml,15ml | お問い合わせ
シリカ-未修飾-非蛍光 | SiO2-R-26.5 | 26.32 | 0.8 | 3 | 5 | 10ml,15ml | お問い合わせ
シリカ-未修飾-非蛍光 | SiO2-R-55.0 | 54.6 | 2.2 | 3.9 | 2.5 | 10ml,15ml | お問い合わせ
シリカ-未修飾-非蛍光 | SiO2-R-70.0 | 70.1 | 3 | 4.3 | 2.5 | 10ml,15ml | お問い合わせ
シリカ-未修飾-非蛍光 | SiO2-R-75.0 | 75.6 | 2.3 | 3.1 | 2.5 | 10ml,15ml | お問い合わせ
シリカ-未修飾-非蛍光 | SiO2-R-85.0 | 85 | 3 | 3.5 | 2.5 | 10ml,15ml | お問い合わせ
シリカ-未修飾-非蛍光 | SiO2-R-100.0 | 104 | 3 | 2.4 | 2.5 | 10ml,15ml | お問い合わせ
シリカ-未修飾-蛍光 | SiO2-FluoBlue-0.5 | 0.503 | 0.01 | 2.7 | 2.5 | 5ml,10ml | お問い合わせ
シリカ-未修飾-蛍光 | SiO2-FluoBlue-1.0 | 1 | 0.04 | 3.9 | 2.5 | 5ml,10ml | お問い合わせ
シリカ-未修飾-蛍光 | SiO2-FluoBlue-2.0 | 2.09 | 0.03 | 1.2 | 2.5 | 5ml,10ml | お問い合わせ
シリカ-未修飾-蛍光 | SiO2-FluoBlue-2.5 | 2.41 | 0.03 | 1.3 | 2.5 | 5ml,10ml | お問い合わせ
シリカ-未修飾-蛍光 | SiO2-FluoBlue-4.0 | 4.2 | 0.14 | 3.2 | 2.5 | 5ml,10ml | お問い合わせ
シリカ-未修飾-蛍光 | SiO2-FluoBlue-5.0 | 5 | 0.15 | 3.1 | 2.5 | 5ml,10ml | お問い合わせ
シリカ-未修飾-蛍光 | SiO2-FluoGreen-0.2 | 0.184 | 0.004 | 2.1 | 2.5 | 5ml,10ml | お問い合わせ
シリカ-未修飾-蛍光 | SiO2-FluoGreen-0.5 | 0.486 | 0.02 | 2.6 | 2.5 | 5ml,10ml | お問い合わせ
シリカ-未修飾-蛍光 | SiO2-FluoGreen-0.5 | 0.504 | 0.013 | 2.5 | 2.5 | 5ml,10ml | お問い合わせ
シリカ-未修飾-蛍光 | SiO2-FluoGreen-0.8 | 0.793 | 0.028 | 3.5 | 2.5 | 5ml,10ml | お問い合わせ
シリカ-未修飾-蛍光 | SiO2-FluoGreen-1.0 | 0.994 | 0.04 | 3.8 | 2.5 | 5ml,10ml | お問い合わせ
シリカ-未修飾-蛍光 | SiO2-FluoGreen-4.0 | 3.87 | 0.12 | 3.1 | 2.5 | 5ml,10ml | お問い合わせ
シリカ-未修飾-蛍光 | SiO2-FluoGreen-18.0 | 18.07 | 0.71 | 3.9 | 2.5 | 5ml,10ml | お問い合わせ
シリカ-未修飾-蛍光 | SiO2-FluoOrange-0.5 | 0.521 | 0.02 | 2.9 | 2.5 | 5ml,10ml | お問い合わせ
シリカ-未修飾-蛍光 | SiO2-FluoOrange-1.0 | 0.966 | 0.04 | 3.7 | 2.5 | 5ml,10ml | お問い合わせ
シリカ-未修飾-蛍光 | SiO2-FluoOrange-1.5 | 1.44 | 0.03 | 2.2 | 2.5 | 5ml,10ml | お問い合わせ
シリカ-未修飾-蛍光 | SiO2-FluoOrange-2.0 | 2.01 | 0.03 | 1.6 | 2.5 | 5ml,10ml | お問い合わせ
シリカ-未修飾-蛍光 | SiO2-FluoRed-0.5 | 0.502 | 0.01 | 2.7 | 2.5 | 5ml,10ml | お問い合わせ
シリカ-未修飾-蛍光 | SiO2-FluoRed-5.0 | 5.06 | 0.2 | 3.9 | 2.5 | 5ml,10ml | お問い合わせ
シリカ-未修飾-蛍光 | SiO2-FluoRed-10.0 | 10.05 | 0.31 | 3 | 2.5 | 5ml,10ml | お問い合わせ
シリカ-未修飾-磁性-非蛍光 | SiO2-MAG-AR1062 | 0.56 | 0.02 | 2.6 | 2.5 | 5ml,10ml,15ml | お問い合わせ
シリカ-未修飾-磁性-非蛍光 | SiO2-MAG-AR359 | 0.96 | 0.05 | 5.2 | 2.5 | 5ml,10ml,15ml | お問い合わせ
シリカ-未修飾-磁性-非蛍光 | SiO2-MAG-AR1111 | 2.54 | 0.09 | 3.5 | 5 | 5ml,10ml,15ml | お問い合わせ
シリカ-未修飾-磁性-非蛍光 | SiO2-MAG-AR1063 | 5.17 | 0.28 | 5.4 | 5 | 5ml,10ml,15ml | お問い合わせ
シリカ-未修飾-磁性-非蛍光 | SiO2-MAG-S3573 | 11.9 | 0.62 | 5.2 | 5 | 5ml,10ml,15ml | お問い合わせ
シリカ-未修飾-磁性-非蛍光 | SiO2-MAG-AR1054 | 21.64 | 1.28 | 5.9 | 5 | 5ml,10ml,15ml | お問い合わせ
シリカ-COOH-非蛍光 | SiO2-COOH-AR1217 | 0.143 | 0.01 | 4 | 5 | 5ml,10ml,15ml | お問い合わせ
シリカ-COOH-非蛍光 | SiO2-COOH-AR1078 | 0.234 | 0.01 | 4.8 | 5 | 5ml,10ml,15ml | お問い合わせ
シリカ-COOH-非蛍光 | SiO2-COOH-AR1001 | 0.365 | 0.02 | 4.4 | 5 | 5ml,10ml,15ml | お問い合わせ
シリカ-COOH-非蛍光 | SiO2-COOH-AR1066 | 0.676 | 0.03 | 3.9 | 5 | 5ml,10ml,15ml | お問い合わせ
シリカ-COOH-非蛍光 | SiO2-COOH-AR1108 | 0.976 | 0.03 | 3 | 5 | 5ml,10ml,15ml | お問い合わせ
シリカ-COOH-非蛍光 | SiO2-COOH-AR1477 | 2 | 0.04 | 1.4 | 5 | 5ml,10ml,15ml | お問い合わせ
シリカ-COOH-非蛍光 | SiO2-COOH-AR1464 | 2.02 | 0.03 | 1.5 | 5 | 5ml,10ml,15ml | お問い合わせ
シリカ-COOH-非蛍光 | SiO2-COOH-AR1481 | 3.87 | 0.15 | 3.9 | 5 | 5ml,10ml,15ml | お問い合わせ
シリカ-COOH-磁性-非蛍光 | SiO2-MAG-COOH-S2822 | 1.11 | 0.08 | 7 | 5 | 5ml,10ml,15ml | お問い合わせ
シリカ-COOH-磁性-非蛍光 | SiO2-MAG-COOH-S3360 | 2.57 | 0.09 | 3.5 | 5 | 5ml,10ml,15ml | お問い合わせ
シリカ-COOH-磁性-非蛍光 | SiO2-MAG-COOH-S3326 | 5.45 | 0.2 | 3.7 | 5 | 5ml,10ml,15ml | お問い合わせ
シリカ-NH2-非蛍光 | SiO2-NH2-AR1164 | 0.143 | 0.01 | 4 | 5 | 5ml,10ml,15ml | お問い合わせ
シリカ-NH2-非蛍光 | SiO2-NH2-AR1003 | 0.234 | 0.01 | 4.8 | 5 | 5ml,10ml,15ml | お問い合わせ
シリカ-NH2-非蛍光 | SiO2-NH2-AR993 | 0.365 | 0.02 | 4.4 | 5 | 5ml,10ml,15ml | お問い合わせ
シリカ-NH2-非蛍光 | SiO2-NH2-AR1316 | 0.678 | 0.02 | 2.5 | 5 | 5ml,10ml,15ml | お問い合わせ
シリカ-NH2-非蛍光 | SiO2-NH2-AR1108 | 0.976 | 0.03 | 3 | 5 | 5ml,10ml,15ml | お問い合わせ
シリカ-NH2-非蛍光 | SiO2-NH2-AR1372 | 2.01 | 0.03 | 1.6 | 5 | 5ml,10ml,15ml | お問い合わせ
シリカ-NH2-非蛍光 | SiO2-NH2-AR1171 | 2.12 | 0.06 | 2.7 | 5 | 5ml,10ml,15ml | お問い合わせ
シリカ-NH2-非蛍光 | SiO2-NH2-AR1391 | 2.89 | 0.06 | 2.2 | 5 | 5ml,10ml,15ml | お問い合わせ
シリカ-NH2-非蛍光 | SiO2-NH2-AR1458 | 3.87 | 0.15 | 3.9 | 5 | 5ml,10ml,15ml | お問い合わせ
シリカ-NH2-非蛍光 | SiO2-NH2-AR1431 | 11.43 | 0.5 | 4.3 | 5 | 5ml,10ml,15ml | お問い合わせ
シリカ-SA（ストレプトアビジン)-磁性-非蛍光 | SiO2-MAG-SA-S2822 | 1.11 | 0.08 | 7 | 1 | 1ml,5ml,10ml | お問い合わせ
シリカ-SA（ストレプトアビジン)-磁性-非蛍光 | SiO2-MAG-SA-S3360 | 2.57 | 0.09 | 3.5 | 1 | 1ml,5ml,10ml | お問い合わせ
シリカ-SA（ストレプトアビジン)-磁性-非蛍光 | SiO2-MAG-SA-S2548 | 2.61 | 0.12 | 4.6 | 1 | 1ml,5ml,10ml | お問い合わせ
シリカ-SA（ストレプトアビジン)-磁性-非蛍光 | SiO2-MAG-SA-S3326 | 5.45 | 0.2 | 3.7 | 1 | 1ml,5ml,10ml | お問い合わせ