## ナノワイヤーシリーズ
ACS Material社製品 ナノワイヤーシリーズ
日本輸入代理店：フィルジェン株式会社
https://filgen.jp/Product/Bioscience4/ACS_Material/index2.html#3
TEL:052-624-4388
カタログ # | 製品名 | 容量 | 税別価格 | Silver Nanowire
NWAG03E1 | Silver Nanowire (500mg), Carrier: Ethanol, Type: Agnws-L30 | 500mg | 161000 |  | Average Diameter | Length | Silver Purity | Concentration | PVP
NWAG03I1 | Silver Nanowire (500mg), Carrier: IPA, Type: Agnws-L30 | 500mg | 161000 |  | (nm) | (μm) | (%) | (mg/ml) | (wt%)
NWAG03W1 | Silver Nanowire (500mg), Carrier: water, Type: Agnws-L30 | 500mg | 161000 | Agnw-L30 | 30 | 100-200 | ~99.5 | 20 | <0.5
NWAG04E1 | Silver Nanowire (500mg), Carrier: Ethanol, Type: Agnws-40 | 500mg | 114000 | Agnw-L50 | 50 | 100-200 | ~99.5 | 20 | <0.5
NWAG04I1 | Silver Nanowire (500mg), Carrier: IPA, Type: Agnws-40 | 500mg | 114000 | Agnw-L70 | 70 | 100-200 | ~99.5 | 20 | <0.5
NWAG04W1 | Silver Nanowire (500mg), Carrier: water, Type: Agnws-40 | 500mg | 114000 | Agnw-L100 | 100 | 100-200 | ~99.5 | 20 | <0.5
NWAG05E1 | Silver Nanowire (500mg), Carrier: Ethanol, Type: Agnws-L50 | 500mg | 130000 | Agnw-40 | 40 | 20-30 | ~99.5 | 20 | <0.5
NWAG05I1 | Silver Nanowire (500mg), Carrier: IPA, Type: Agnws-L50 | 500mg | 130000 | Agnw-60 | 60 | 20-30 | ~99.5 | 20 | <0.5
NWAG05W1 | Silver Nanowire (500mg), Carrier: water, Type: Agnws-L50 | 500mg | 130000 | Agnw-90 | 90 | 20-30 | ~99.5 | 20 | <0.5
NWAG06E1 | Silver Nanowire (500mg), Carrier: Ethanol, Type: Agnws-60 | 500mg | 114000 | Agnw-120 | 120 | 20-30 | ~99.5 | 20 | <0.5
NWAG06I1 | Silver Nanowire (500mg), Carrier: IPA, Type: Agnws-60 | 500mg | 114000 | *Agnw-X23 | ~23 | ~13 | >99.5 | 5 | 15
NWAG06W1 | Silver Nanowire (500mg), Carrier: water, Type: Agnws-60 | 500mg | 114000 | *Agnw-X23は工業用に設計されています。バルクでのご注文は、お気軽にお問い合わせください。
NWAG07E1 | Silver Nanowire (500mg), Carrier: Ethanol, Type: Agnws-L70 | 500mg | 130000
NWAG07I1 | Silver Nanowire (500mg), Carrier: IPA, Type: Agnws-L70 | 500mg | 130000
NWAG07W1 | Silver Nanowire (500mg), Carrier: water, Type: Agnws-L70 | 500mg | 130000
NWAG09E1 | Silver Nanowire (500mg), Carrier: Ethanol, Type: Agnws-90 | 500mg | 110000
NWAG09I1 | Silver Nanowire (500mg), Carrier: IPA, Type: Agnws-90 | 500mg | 110000
NWAG09W1 | Silver Nanowire (500mg), Carrier: water, Type: Agnws-90 | 500mg | 110000
NWAG10E1 | Silver Nanowire (500mg), Carrier: Ethanol, Type: Agnws-L100 | 500mg | 130000
NWAG10I1 | Silver Nanowire (500mg), Carrier: IPA, Type: Agnws-L100 | 500mg | 130000
NWAG10W1 | Silver Nanowire (500mg), Carrier: water, Type: Agnws-L100 | 500mg | 130000
NWAG12E1 | Silver Nanowire (500mg), Carrier: Ethanol, Type: Agnws-120 | 500mg | 102000
NWAG12I1 | Silver Nanowire (500mg), Carrier: IPA, Type: Agnws-120 | 500mg | 102000
NWAG12W1 | Silver Nanowire (500mg), Carrier: water, Type: Agnws-120 | 500mg | 102000
NWAX01W1 | Silver Nanowire, D:~23nm, L:~13 um in Water, 5mg/ml, 500mg | 500mg | 89000
NWCUE101 | Copper Nanowire (50-200nm) in Ethanol, 1g | 1g | 136000
NWCUW101 | Copper Nanowire in Water (1g), Carrier: water | 1g | 136000
NWCUW201 | Copper Nanowire (50-200nm) in Water, 1g | 1g | 136000
NWSC0101 | Conventional SiC nanowire, D: 100-600nm, L: 10-50um, Purity: ~90%, 1g | 1g | 61000
NWSC0201 | Conventional SiC nanowire, D: 100-600nm, L: 50-100um, Purity: ~98%, 1g | 1g | 67000
NWSC0202 | Conventional SiC nanowire, D: 100-600nm, L: 50-100um, Purity: ~98%, 5g | 5g | 130000
NWSI0101 | Industrial SiC nanowire, D: 100-600nm, L: ~30um, Purity: ~80%, 10g | 10g | 70000
NWSI0201 | Industrial SiC nanowire, D: 100-600nm, L: ~10um, Purity: ~80%, 10g | 10g | 70000
NWSI0301 | SiC nanowire, D: 100-1000nm, L: 10-50um, Purity: ~80-90%, 10g | 10g | 70000
NWTIA101 | TiO2 Nanowire, Type: TiO2NW-A, Package: 1g | 1g | 161000
NWTIB101 | TiO2 Nanowire, Type: TiO2NW-B, Package: 1g | 1g | 161000