## モノマー&中間体
California Organic Semiconductors社 有機エレクトロニクス材料
日本輸入代理店：フィルジェン株式会社
TEL:052-624-4388
biosupport@filgen.jp
カテゴリ- | カテゴリ-2 | 品番 | 製品名 | 仕様 | CAS | 容量 | 定価
OPVドナー材料 | - | DP0101 | PffBT4T-2OD | Mw=131 KDa, Mn=74 Kda | N/A | お問い合わせ | お問い合わせ
OPVドナー材料 | - | DP0102 | PffBT4T-C9C13 | MW=149 KDa, Mn=86 Kda | N/A | お問い合わせ | お問い合わせ
OPVドナー材料 | - | DP0201 | PBDTT-FTTE/PCE-10 | MW=96.5 KDa, Mn=59 Kda | N/A | お問い合わせ | お問い合わせ
OPVドナー材料 | - | DP0202 | PTB7/PBDT-FTT | Mn>25,000 | N/A | お問い合わせ | お問い合わせ
OPVドナー材料 | - | DP0301 | PDPP2T-TT | HOMO: -5.2 eV; LUMO: -3.5 eV | 1444870-74-9 | お問い合わせ | お問い合わせ
OPVドナー材料 | - | DP0302 | PDPP3T | HOMO: -5.17eV; LUMO: -3.61eV | 1198291-01-8 | お問い合わせ | お問い合わせ
OPVドナー材料 | - | DP0303 | PDPP4T | HOMO: -5.2eV; LUMO: -4.0eV | N/A | お問い合わせ | お問い合わせ
OPVドナー材料 | - | DP0304 | PBDTT-DPP | HOMO: -5.30 eV; LUMO: -3.63 eV | N/A | お問い合わせ | お問い合わせ
OPVドナー材料 | - | DP0501 | PDTP-DFBT | - | N/A | お問い合わせ | お問い合わせ
OPVドナー材料 | - | DP0401 | PCDTBT | HOMO: -5.5 eV; LUMO: -3.6 eV | N/A | お問い合わせ | お問い合わせ
OPVドナー材料 | - | DSM0101 | DRCN5T, PCE11 | HOMO = -5.22 eV; LUMO = -3.41 eV | N/A | お問い合わせ | お問い合わせ
OPVドナー材料 | - | DSM0301 | BTR | - | N/A | お問い合わせ | お問い合わせ
OPVドナー材料 | - | DP0601 | PBDB-T | - | 145929-80-4 | お問い合わせ | お問い合わせ
OPVドナー材料 | - | DSM0201 | DR3TSBDT | - | N/A | お問い合わせ | お問い合わせ
OPVアクセプタ材料 | - | ASM0101 | ITIC | HOMO = -5.48 eV; LUMO = -3.83 eV | N/A | お問い合わせ | お問い合わせ
OPVアクセプタ材料 | - | ASM0102 | ITIC-M | HOMO = -5.50 eV; LUMO = -3.35 eV | N/A | お問い合わせ | お問い合わせ
OPVアクセプタ材料 | - | ASM0103 | ITIC-DM | HOMO = -5.45 eV; LUMO = -3.29 eV | N/A | お問い合わせ | お問い合わせ
OPVアクセプタ材料 | - | ASM0104 | ITIC-DF | HOMO = -5.66 eV; LUMO = -4.14 eV | 2097998-59-7 | お問い合わせ | お問い合わせ
OPVアクセプタ材料 | - | ASM0105 | ITIC-Th | HOMO = -5.66 eV; LUMO = -3.93 eV | 1889344-13-1 | お問い合わせ | お問い合わせ
OPVアクセプタ材料 | - | AP0101 | PNDI(2OD)2T | mobility: ~1–10 cm2 /(V s) | N/A | お問い合わせ | お問い合わせ
OPVアクセプタ材料 | - | AF001 | PC61BM | >99.5% | 160848-22-6 | お問い合わせ | お問い合わせ
OPVアクセプタ材料 | - | AF002 | PC71BM | >99% | 609771-63-3 | お問い合わせ | お問い合わせ
OPVアクセプタ材料 | - | AF003 | ICBA | >99.5% | 1352642-37-5 | お問い合わせ | お問い合わせ
界面材料 | - | IM0101 | PFN | 10% efficiency, (C52H70N2)n | 673474-74-3 | お問い合わせ | お問い合わせ
界面材料 | - | IM0201 | Spiro-OMeTAD | 昇華精製 | 207739-72-8 | お問い合わせ | お問い合わせ
界面材料 | - | IM0301 | MSAPBS | - | N/A | お問い合わせ | お問い合わせ
MOF材料 | - | MOF0101 | 1,2-di(pyridin-4-yl)ethyne | MW:180.21, >98% | 73564-69-9 | お問い合わせ | お問い合わせ
MOF材料 | - | MOF0102 | 4-(phenylethynyl)pyridine | MW:179.22, >98% | 13295-94-8 | お問い合わせ | お問い合わせ
MOF材料 | - | MOF0103 | 4-(pyridin-4-ylethynyl)benzoic acid | MW:223.23, >98% | 212138-35-7 | お問い合わせ | お問い合わせ
MOF材料 | - | MOF0104 | (E)-1,2-di(pyridin-2-yl)diazene | MW:184.20, >98% | 4109-58-4 | お問い合わせ | お問い合わせ
MOF材料 | - | MOF0105 | (E)-1,2-di(pyridin-4-yl)diazene | MW:184.20, >98% | 4253-82-1 | お問い合わせ | お問い合わせ
MOF材料 | - | MOF0106 | (E)-N-(pyridin-4-ylmethylene)pyridin-4-amine | MW:183.21, >98% | N/A | お問い合わせ | お問い合わせ
MOF材料 | - | MOF0107 | [2,2'-bipyridine]-5,5'-dicarbaldehyde | MW:212.20, >98% | 135822-72-9 | お問い合わせ | お問い合わせ
MOF材料 | - | MOF0108 | 4-methyl-2,2'-bipyridine | MW:170.21, >98% | 56100-19-7 | お問い合わせ | お問い合わせ
MOF材料 | - | MOF0109 | [2,2'-bipyridine]-4-carbaldehyde | MW:184.19, >98% | 146581-82-0 | お問い合わせ | お問い合わせ
MOF材料 | - | MOF0110 | [2,2'-bipyridin]-6-amine | MW:171.20, >98% | 178039-84-4 | お問い合わせ | お問い合わせ
MOF材料 | - | MOF0111 | 6-methyl-2,2'-bipyridine | MW:170.21, >98% | 56100-22-2 | お問い合わせ | お問い合わせ
MOF材料 | - | MOF0112 | 4,4'-oxydipyridine | MW:172.18, >98% | N/A | お問い合わせ | お問い合わせ
モノマー&中間体 | Thiophene Series | T0101 | 3-(2-ethylhexyl)thiophene | >98% | 121134-38-1 | お問い合わせ | お問い合わせ
モノマー&中間体 | Thiophene Series | T0102 | 3-(2-butyloctyl)thiophene | FW:252.46, >98% | N/A | お問い合わせ | お問い合わせ
モノマー&中間体 | Thiophene Series | T0103 | 3-(2-Hexyldecyl)thiophene | FW:308.56, >98% | 1345699-92-4 | お問い合わせ | お問い合わせ
モノマー&中間体 | Thiophene Series | T0104 | 3-(2-Octyldodecyl)thiophene | FW:364.67, >98% | N/A | お問い合わせ | お問い合わせ
モノマー&中間体 | Thiophene Series | T0105 | 3-(2-Nonyltridecyl)thiophene | FW:392.72, >98% | N/A | お問い合わせ | お問い合わせ
モノマー&中間体 | Thiophene Series | T0106 | 2,5-Bis(2-ethylhexyl)thiophene | FW:308.56, >98% | N/A | お問い合わせ | お問い合わせ
モノマー&中間体 | Thiophene Series | T0108 | 2-(2-Ethylhexyl)thiophene | FW:193.36, >98% | 4891-44-5 | お問い合わせ | お問い合わせ
モノマー&中間体 | Thiophene Series | T0201 | 3-((2-Ethylhexyl)oxy)thiophene | FW:212.35, >98% | 125300-69-8 | お問い合わせ | お問い合わせ
モノマー&中間体 | Thiophene Series | T0202 | 3-(Dodecyloxy)thiophene | FW:268.46, >98% | 120621-18-3 | お問い合わせ | お問い合わせ
モノマー&中間体 | Thiophene Series | T0203 | 3,4-Bis(Hexyloxy)thiophene | FW:284.46, >98% | 211235-81-3 | お問い合わせ | お問い合わせ
モノマー&中間体 | Thiophene Series | T0204 | Thiophene-3,4-dicarboxylic acid | FW:172.16, >98% | 4282-29-5 | お問い合わせ | お問い合わせ
モノマー&中間体 | Thiophene Series | T0301 | (3,3'-Difluoro-[2,2'-bithiophene]-5,5'-diyl)bis(trimethylstannane) | FW:527.86, >98% | N/A | お問い合わせ | お問い合わせ
モノマー&中間体 | Thiophene Series | T0302 | 5<5'-bis(trimethylstannyl)-2,2'-bithiophene | FW:491.87, >98% | 143367-56-0 | お問い合わせ | お問い合わせ
モノマー&中間体 | Thiophene Series | T0303 | (3,3'-dibromo-[2,2'-bithiophene]-5,5'-diyl)bis(trimethylsilane) | FW:468.42, >98% | 207742-50-5 | お問い合わせ | お問い合わせ
モノマー&中間体 | Thiophene Series | T0304 | 3,3',5,5'-tetrabromo-2,2'-bithiophene | FW:481.85, >98% | 125143-53-5 | お問い合わせ | お問い合わせ
モノマー&中間体 | Thiophene Series | T0305 | 3,3'-dibromo-2,2'-bithiophene | FW:324.06, >98% | 51751-44-1 | お問い合わせ | お問い合わせ
モノマー&中間体 | Thiophene Series | T0306 | [2,2'-bithiophene]-3,3'-dicarboxylic acid | FW:254.28, >98% | 19690-71-2 | お問い合わせ | お問い合わせ
モノマー&中間体 | Thiophene Series | T0307 | (4,4'-didodecyl-[2,2'-bithiophene]-5,5'-diyl)bis(trimethylstannane) | FW:828.51, >98% | 1007347-63-8 | お問い合わせ | お問い合わせ
モノマー&中間体 | Thiophene Series | T0401 | 2,2':5,2''-terthiophene | FW:248.38, >98% | 1081-34-1 | お問い合わせ | お問い合わせ
モノマー&中間体 | Thiophene Series | T0402 | 5,5''-bis(trimethylstannyl)-2,2':5',2''-terthiophene | FW:574.00, >98% | 178931-63-0 | お問い合わせ | お問い合わせ
モノマー&中間体 | Thiophene Series | T0403 | 3,3''-dioctyl-2,2':5',2''-terthiophene | FW:472.81, >98% | N/A | お問い合わせ | お問い合わせ
モノマー&中間体 | Thiophene Series | T0404 | 5,5''-Dibromo-3,3''-dioctyl-2,2':5',2''-terthiophene | FW:630.60, >98% | 185350-30-5 | お問い合わせ | お問い合わせ
モノマー&中間体 | Thiophene Series | T0405 | 5-bromo-3,3''-dioctyl-2,2':5',2''-terthiophene | FW:551.71, >98% | N/A | お問い合わせ | お問い合わせ
モノマー&中間体 | Thiophene Series | T0406 | 5-bromo-3,3''-dioctyl-[2,2':5',2''-terthiophene]-5-carbaldehyde | FW:579.72, >98% | N/A | お問い合わせ | お問い合わせ
モノマー&中間体 | Thiophene Series | T0407 | 3,3''-dioctyl-2,2':5',2''-terthiophene | FW:528.92, >98% | N/A | お問い合わせ | お問い合わせ
モノマー&中間体 | Thiophene Series | T0408 | (3,3''-dioctyl-[2,2':5',2''-terthiophene]-5,5''-diyl)bis(trimethylstannane | FW:854.53, >98% | N/A | お問い合わせ | お問い合わせ
モノマー&中間体 | Benzodithiophene | BDT001 | BDT-(EH)Th(Sn) | MW:904.57, >98% | 1352642-37-5 | お問い合わせ | お問い合わせ
モノマー&中間体 | Benzodithiophene | BDT002 | BDT | MW:220.27, >98% | 32281-36-0 | お問い合わせ | お問い合わせ
モノマー&中間体 | Benzodithiophene | BDT003 | BDT-OEH(Sn) | MW:772.32, >98% | 1160823-78-8 | お問い合わせ | お問い合わせ
モノマー&中間体 | Benzodithiophene | BDT004 | BDF-(EH)Th(Sn) | MW:872.44, >98% | 1391764-83-2 | お問い合わせ | お問い合わせ
モノマー&中間体 | Benzodithiophene | BDT005 | BDT-C12(Sn) | MW:852.53, >98% | 1234306-33-2 | お問い合わせ | お問い合わせ
モノマー&中間体 | Benzodithiophene | BDT006 | BDT (2C6)Th(Sn) | MW:1016.78, >98% | 1402460-16-5 | お問い合わせ | お問い合わせ
モノマー&中間体 | Benzothiadiazole | BT001 | DFBT2T-2OD(Br) | MW:1055.26, >98% | N/A | お問い合わせ | お問い合わせ
モノマー&中間体 | Benzothiadiazole | BT002 | BT002-DFBT(Br) | MW:329.95, >98% | 1295502-53-2 | お問い合わせ | お問い合わせ
モノマー&中間体 | Benzothiadiazole | BT003 | BT2T(Br) | MW:458.21, >98% | 288071-87-4 | お問い合わせ | お問い合わせ
モノマー&中間体 | Benzothiadiazole | BT004 | NT(Br) | >98% | N/A | お問い合わせ | お問い合わせ
モノマー&中間体 | Benzothiadiazole | BT005 | BT(Br) | MW:293.97, >98% | 15155-41-6 | お問い合わせ | お問い合わせ
モノマー&中間体 | Benzothiadiazole | BT006 | BBT(Br) | MW:352.03, >98% | 165617-59-4 | お問い合わせ | お問い合わせ
モノマー&中間体 | Benzothiadiazole | BT007 | 2C8O(Br) | MW:550.39, >98% | 1192352-08-1 | お問い合わせ | お問い合わせ
モノマー&中間体 | Benzothiadiazole | BT008 | BT(B) | MW:388.10, >98% | 934365-16-9 | お問い合わせ | お問い合わせ
モノマー&中間体 | Benzothiadiazole | BT009 | FBT(Br) | MW:311.96, >98% | 1347736-74-6 | お問い合わせ | お問い合わせ
モノマー&中間体 | Benzothiadiazole | BT010 | DFBT2T(Br) | MW:494.19, >98% | 1304773-89-4 | お問い合わせ | お問い合わせ
モノマー&中間体 | Benzotriazole | BTZ001 | BTZ-C12(Br) | MW:445.24, >98% | N/A | お問い合わせ | お問い合わせ
モノマー&中間体 | Benzotriazole | BTZ002 | DFBTZ-C12(Br) | MW:481.22, >98% | 1283099-24-0 | お問い合わせ | お問い合わせ
モノマー&中間体 | Benzotriazole | BTZ003 | DFBTZ-EH(Br) | MW:425.11, >98% | N/A | お問い合わせ | お問い合わせ
モノマー&中間体 | Diketopyrropyrrole | DPP001 | DPP-iC12(Br) | MW:794.79, >98% | N/A | お問い合わせ | お問い合わせ
モノマー&中間体 | Diketopyrropyrrole | DPP002 | DPP-iC16(Br) | MW:907.00, >98% | 1000623-98-2 | お問い合わせ | お問い合わせ
モノマー&中間体 | Diketopyrropyrrole | DPP003 | DPP-iC24(Br) | MW:1331.42, >98% | N/A | お問い合わせ | お問い合わせ
モノマー&中間体 | Diketopyrropyrrole | DPP004 | DPP-iC20(Br) | MW:1019.21, >98% | 1260685-63-9 | お問い合わせ | お問い合わせ
モノマー&中間体 | Diketopyrropyrrole | DPP005 | DPP-iC8(Br) | MW:682.57, >98% | 1000623-95-9 | お問い合わせ | お問い合わせ
モノマー&中間体 | Dithienopyrrole Derivatives | DTP001 | DTP-C13 | MW:361.61, >98% | 1158270-38-2 | お問い合わせ | お問い合わせ
モノマー&中間体 | Dithienopyrrole Derivatives | DTP002 | DTP-EH | MW:291.47, >98% | 868173-44-8 | お問い合わせ | お問い合わせ
モノマー&中間体 | Dithienopyrrole Derivatives | DTP003 | DTP-C17(Br) | MW:575.51, >98% | 1346837-43-1 | お問い合わせ | お問い合わせ
モノマー&中間体 | Dithienopyrrole Derivatives | DTP004 | DTP-EH(Sn) | MW:617.09, >98% | 234499-56-9 | お問い合わせ | お問い合わせ
モノマー&中間体 | Dithiophenecyclopenta Derivatives | DTC001 | DTC-2EH(Br) | MW:540.46, >98% | 365547-21-3 | お問い合わせ | お問い合わせ
モノマー&中間体 | Dithiophenecyclopenta Derivatives | DTS001 | DTS-2EH(Br) | MW:576.57, >98% | 1089687-05-7 | お問い合わせ | お問い合わせ
モノマー&中間体 | Dithiophenecyclopenta Derivatives | DTS002 | DTS-2C8(Br) | MW:576.57, >98% | 1160106-14-8 | お問い合わせ | お問い合わせ
モノマー&中間体 | Dithiophenecyclopenta Derivatives | DTG001 | DTGe-2EH(Br) | MW:621.12, >98% | N/A | お問い合わせ | お問い合わせ
モノマー&中間体 | Carbazole Derivatives | CZ001 | CZ-C17(B) | MW:657.58, >98% | 958261-51-3 | お問い合わせ | お問い合わせ
モノマー&中間体 | Fluorene Derivatives | FL001 | FL-C17(B) | MW:642.57, >98% | 711026-06-1 | お問い合わせ | お問い合わせ
モノマー&中間体 | Fluorene Derivatives | FL002 | FL-2DMP-N(B) | MW:588.44, >98% | N/A | お問い合わせ | お問い合わせ
モノマー&中間体 | Fluorene Derivatives | FL003 | FL-2DMP-N(Br) | MW:494.31, >98% | 673474-73-2 | お問い合わせ | お問い合わせ
モノマー&中間体 | Silafluorene Derivatives | SFL001 | SFL-2C8(B) | MW:658.64, >98% | N/A | お問い合わせ | お問い合わせ
モノマー&中間体 | Indacenodithiophene | IDT001 | IDT-4C6(Sn) | MW:1233.01, >98% | 1252555-61-5 | お問い合わせ | お問い合わせ
モノマー&中間体 | Indacenodithiophene | IDT002 | IDT-4C8(Sn) | MW:1345.23, >98% | N/A | お問い合わせ | お問い合わせ
モノマー&中間体 | Indacenodithiophene | IDT003 | IDT-4C6(Br) | MW:1065.19, >98% | 1049034-71-0 | お問い合わせ | お問い合わせ
モノマー&中間体 | Naphthalenediimide | NDI001 | NDI-EH(Br) | MW:648.43, >98% | 1088205-02-0 | お問い合わせ | お問い合わせ
モノマー&中間体 | Naphthalenediimide | NDI002 | NDI-C6(Br) | MW:592.32, >98% | 1239327-73-1 | お問い合わせ | お問い合わせ
モノマー&中間体 | Naphthalenediimide | NDI003 | NDI-C12(Br) | MW:760.64, >98% | N/A | お問い合わせ | お問い合わせ
モノマー&中間体 | Naphthalenediimide | NDI004 | NDI-C20(Br) | MW:985.06, >98% | 1100243-35-3 | お問い合わせ | お問い合わせ
モノマー&中間体 | Naphthalenediimide | NDI005 | NDI-C24(Br) | MW:1097.28, >98% | 1088205-04-2 | お問い合わせ | お問い合わせ
モノマー&中間体 | Naphthalenediimide | PDI001 | PDI-EH(Br) | MW:772.56, >98% | N/A | お問い合わせ | お問い合わせ
モノマー&中間体 | Naphthalenediimide | PDI002 | PDI-C20 | MW:951.41, >98% | N/A | お問い合わせ | お問い合わせ
モノマー&中間体 | Naphthalenediimide | PDI003 | PDI-C24(Br) | MW:1221.42, >98% | N/A | お問い合わせ | お問い合わせ
モノマー&中間体 | Quinoxaline | QX001 | 2EHOB-QX(Br) | MW:696.55, >98% | 498572-73-9 | お問い合わせ | お問い合わせ
モノマー&中間体 | Quinoxaline | QX002 | 2C8OB-QX(Br) | MW:696.55, >98% | 565228-31-1 | お問い合わせ | お問い合わせ
モノマー&中間体 | Quinoxaline | QX003 | QX-2EHOB-T(Br) | MW:860.8, >98% | 1364488-29-8 | お問い合わせ | お問い合わせ
モノマー&中間体 | Thienopyrroledione | TPD001 | TPD-C7(Br) | MW:406.92, >98% | 1427705-63-2 | お問い合わせ | お問い合わせ
モノマー&中間体 | Thienopyrroledione | TPD002 | 2C8OB-QX(Br) | MW:423.16, >98% | 565228-31-1 | お問い合わせ | お問い合わせ
モノマー&中間体 | Thienopyrroledione | TPD003 | QX-2EHOB-T(Br) | MW:423.16, >98% | 1364488-29-8 | お問い合わせ | お問い合わせ
モノマー&中間体 | Thienothiophene | TT001 | FTT-E(Br) | MW:472.23, >98% | 1237479-38-7 | お問い合わせ | お問い合わせ
モノマー&中間体 | Thienothiophene | TT002 | 32bTT(Sn) | MW:465.84, >98% | 469912-82-1 | お問い合わせ | お問い合わせ
モノマー&中間体 | Thienothiophene | TT003 | FTTK(C8)(Br) | MW:442.20, >98% | 1202249-72-6 | お問い合わせ | お問い合わせ
モノマー&中間体 | Thienothiophene | TT004 | 32bTT | MW:140.23, >98% | 251-41-2 | お問い合わせ | お問い合わせ
モノマー&中間体 | Thienothiophene | TT005 | FTTK(EH)(Br) | MW:421.90, >98% | 1194605-76-9 | お問い合わせ | お問い合わせ