## US Research nanomaterials社製品
US Research Nanomaterials社製品 ナノ粒子懸濁液 （ 金属 / 非金属 /合金 / 金属化合物 ）
日本輸入代理店：フィルジェン株式会社
https://filgen.jp/Product/Bioscience4/US_Research/index.html
TEL:052-624-4388
カタログ # | カテゴリ | 製品名 | 容量 | 税別価格
US7010 | 金属化合物（酸化物） | Aluminum Oxide Nanopowder Water Dispersion (Al2O3, alpha, 20 wt%, 30 nm) | お問い合わせ | お問い合わせ
US7020 | 金属化合物（酸化物） | Aluminum Oxide Nanopowder Water Dispersion (Al2O3, gamma, 20 wt%, 10 nm) | お問い合わせ | お問い合わせ
US7030 | 金属化合物（酸化物） | Aluminum Oxide Nanopowder Water Dispersion (Al2O3, gamma, 20 wt%, 30 nm) | お問い合わせ | お問い合わせ
US3026W | 金属化合物（酸化物） | Aluminum Hydroxide Al(OH)3 Nanoparticles 20wt% Water Dispersion, 99.9%, 10nm | お問い合わせ | お問い合わせ
US3026E | 金属化合物（酸化物） | Aluminum Hydroxide Al(OH)3 Nanoparticles 20wt% Ethanol Dispersion, 99.9%, 10nm | お問い合わせ | お問い合わせ
US3028W | 金属化合物（酸化物） | Bismuth Oxide Nanoparticles 20wt% Water Dispersion (Bi2O3, 99.9%, 80nm) | お問い合わせ | お問い合わせ
US3028E | 金属化合物（酸化物） | Bismuth Oxide Nanoparticles 20wt% Ethanol Dispersion (Bi2O3, 99.9%, 80nm) | お問い合わせ | お問い合わせ
US7110 | 金属化合物（酸化物） | Cerium Oxide Nanopowder Water Dispersion (CeO2, 20 wt%, 30-50 nm) | お問い合わせ | お問い合わせ
US7120 | 金属化合物（酸化物） | Cerium Oxide Nanopowder Water Dispersion (CeO2, 40 wt%, 30-50 nm) | お問い合わせ | お問い合わせ
US3037W | 金属化合物（酸化物） | Cerium Oxide Nanoparticles / Nanopowder 20wt% Water Dispersion (CeO2, 99.99%, 10 nm) | お問い合わせ | お問い合わせ
US3037E | 金属化合物（酸化物） | Cerium Oxide Nanoparticles / Nanopowder 20wt% Ethanol Dispersion (CeO2, 99.99%, 10 nm) | お問い合わせ | お問い合わせ
US7022 | 金属化合物（酸化物） | Precipitated Calcium Carbonate Nanoparticles / Precipitated CaCO3 Nanopowder, 50nm, 98%-Water Dispersion | お問い合わせ | お問い合わせ
US7566 | 金属化合物（酸化物） | Copper Oxide CuO Nanoparticles / Nanopowder Water Disperson (99.95+%, 25-55nm, 20wt% in Water) | お問い合わせ | お問い合わせ
US7576 | 金属化合物（酸化物） | Copper Oxide CuO Nanoparticles / Nanopowder Ethanol Disperson (99.95+%, 25-55nm, 20wt% in Ethanol) | お問い合わせ | お問い合わせ
US7577 | 金属化合物（酸化物） | Copper Oxide CuO Nanoparticles / Nanopowder NMP Dispersion (99.95+%, 25-55nm, 20wt% in NMP) | お問い合わせ | お問い合わせ
US7588 | 金属化合物（酸化物） | Copper Oxide CuO Nanoparticles / Nanopowder Mineral Oil Dispersion (99.95+%, 25-55nm, 20wt% in Mineral Oil) | お問い合わせ | お問い合わせ
US7599 | 金属化合物（酸化物） | Copper Oxide CuO Nanoparticles / Nanopowder Ethylene Glycol Dispersion (99.95+%, 25-55nm, 20wt% in Ethylene Glycol) | お問い合わせ | お問い合わせ
US3060W | 金属化合物（酸化物） | Chromium Oxide Nanoparticles Water Dispersion (Cr2O3, 99+%, 60 nm, 20wt% in Water) | お問い合わせ | お問い合わせ
US3060E | 金属化合物（酸化物） | Chromium Oxide Nanoparticles Ethanol Dispersion (Cr2O3, 99+%, 60 nm, 20wt% in Ethanol) | お問い合わせ | お問い合わせ
US3161W | 金属化合物（酸化物） | Iron Hydroxide Nanoparticles ¦ Iron(III) Oxide-Hydroxide ¦ IRON TRIHYDROXIDE ¦ Fe(OH)3 ¦ FeO(OH)・H2O ¦ FeH3O3 ¦ (99.9%, 5nm, Dark Orange, 15wt% Wtaer Dispersion) | お問い合わせ | お問い合わせ
US3161E | 金属化合物（酸化物） | Iron Hydroxide Nanoparticles ¦ Iron(III) Oxide-Hydroxide ¦ IRON TRIHYDROXIDE ¦ Fe(OH)3 ¦ FeO(OH)・H2O ¦ FeH3O3 ¦ (99.9%, 5nm, Dark Orange, 15wt% Ethanol Dispersion) | お問い合わせ | お問い合わせ
US3161NMP | 金属化合物（酸化物） | Iron Hydroxide Nanoparticles ¦ Iron(III) Oxide-Hydroxide ¦ IRON TRIHYDROXIDE ¦ Fe(OH)3 ¦ FeO(OH)・H2O ¦ FeH3O3 ¦ (99.9%, 5nm, Dark Orange, 15wt% NMP Dispersion) | お問い合わせ | お問い合わせ
US3163W | 金属化合物（酸化物） | Iron Hydroxide Nanoparticles ¦ Iron(III) Oxide-Hydroxide ¦ IRON TRIHYDROXIDE ¦ Fe(OH)3 ¦ FeO(OH)・H2O ¦ FeH3O3 ¦ (99.9%, 10nm, Dark Orange, 15wt% Wtaer Dispersion) | お問い合わせ | お問い合わせ
US3163E | 金属化合物（酸化物） | Iron Hydroxide Nanoparticles ¦ Iron(III) Oxide-Hydroxide ¦ IRON TRIHYDROXIDE ¦ Fe(OH)3 ¦ FeO(OH)・H2O ¦ FeH3O3 ¦ (99.9%, 10nm, Dark Orange, 15wt% Ethanol Dispersion) | お問い合わせ | お問い合わせ
US3163NMP | 金属化合物（酸化物） | Iron Hydroxide Nanoparticles ¦ Iron(III) Oxide-Hydroxide ¦ IRON TRIHYDROXIDE ¦ Fe(OH)3 ¦ FeO(OH)・H2O ¦ FeH3O3 ¦ (99.9%, 10nm, Dark Orange, 15wt% NMP Dispersion) | お問い合わせ | お問い合わせ
US3162W | 金属化合物（酸化物） | Fe(III) Oxide Hydroxide Nanorods / Yellow Iron Oxide Nanorods / FeOOH Nanorods Water Dispersion (Fe2O3H2O, alpha, 98%, 50nmx10nm, 20wt% in Water) | お問い合わせ | お問い合わせ
US3162E | 金属化合物（酸化物） | Fe(III) Oxide Hydroxide Nanorods / Yellow Iron Oxide Nanorods / FeOOH Nanorods Ethanol Dispersion (Fe2O3H2O, alpha, 98%, 50nmx10nm, 20wt% in Ethanol) | お問い合わせ | お問い合わせ
US3162LE | 金属化合物（酸化物） | Fe(III) Oxide Hydroxide Nanorods / Yellow Iron Oxide FeOOH Nanorods Ethanol Dispersion (Fe2O3H2O, alpha, 98%, 500nmx100nm, 50wt% in Ethanol) | お問い合わせ | お問い合わせ
US3201W | 金属化合物（酸化物） | Iron Oxide Nanoparticles / Nanopowder 15wt% Water Dispersion (Fe2O3, alpha, 99.9%, 5nm) | お問い合わせ | お問い合わせ
US3201E | 金属化合物（酸化物） | Iron Oxide Nanoparticles / Nanopowder 15wt% Ethanol Dispersion (Fe2O3, alpha, 99.9%, 5nm) | お問い合わせ | お問い合わせ
US3201NMP | 金属化合物（酸化物） | Iron Oxide Nanoparticles / Nanopowder 15wt% NMP Dispersion (Fe2O3, alpha, 99.9%, 5nm) | お問い合わせ | お問い合わせ
US3209W | 金属化合物（酸化物） | Iron Oxide Nanoparticles / Nanopowder 15wt% Water Dispersion (Fe2O3, alpha, 99.9%, 10nm) | お問い合わせ | お問い合わせ
US3209E | 金属化合物（酸化物） | Iron Oxide Nanoparticles / Nanopowder 15wt% Ethanol Dispersion (Fe2O3, alpha, 99.9%, 10nm) | お問い合わせ | お問い合わせ
US3209NMP | 金属化合物（酸化物） | Iron Oxide Nanoparticles / Nanopowder 15wt% NMP Dispersion (Fe2O3, alpha, 99.9%, 10nm) | お問い合わせ | お問い合わせ
US7220 | 金属化合物（酸化物） | Iron Oxide Nanopowder Water Dispersion (Fe2O3, alpha, 20wt%, 30nm) | お問い合わせ | お問い合わせ
US3202W | 金属化合物（酸化物） | Iron Oxide Nanoparticles / Nanopowder 15wt% Water Dispersion (Fe2O3, gamma, 99.9%, 5nm) | お問い合わせ | お問い合わせ
US3202E | 金属化合物（酸化物） | Iron Oxide Nanoparticles / Nanopowder 15wt% Ethanol Dispersion (Fe2O3, gamma, 99.9%, 5nm) | お問い合わせ | お問い合わせ
US3202NMP | 金属化合物（酸化物） | Iron Oxide Nanoparticles / Nanopowder 15wt% NMP Dispersion (Fe2O3, gamma, 99.9%, 5nm) | お問い合わせ | お問い合わせ
US3204W | 金属化合物（酸化物） | Iron Oxide Nanoparticles / Nanopowder 15wt% Water Dispersion (Fe2O3, gamma, 99.9%, 10nm) | お問い合わせ | お問い合わせ
US3204E | 金属化合物（酸化物） | Iron Oxide Nanoparticles / Nanopowder 15wt% Ethanol Dispersion (Fe2O3, gamma, 99.9%, 10nm) | お問い合わせ | お問い合わせ
US3204NMP | 金属化合物（酸化物） | Iron Oxide Nanoparticles / Nanopowder 15wt% NMP Dispersion (Fe2O3, gamma, 99.9%, 10nm) | お問い合わせ | お問い合わせ
US7558 | 金属化合物（酸化物） | Iron Oxide Nanoparticles Water Dispersion (Fe2O3, gamma, 99.5+%, 20 nm, 10wt% in water) | お問い合わせ | お問い合わせ
US3203W | 金属化合物（酸化物） | Iron Oxide Nanoparticles / Nanopowder 15wt% Water Dispersion (Fe3O4, 99.9%, 3nm) | お問い合わせ | お問い合わせ
US3203E | 金属化合物（酸化物） | Iron Oxide Nanoparticles / Nanopowder 15wt% Ethanol Dispersion (Fe3O4, 99.9%, 3nm) | お問い合わせ | お問い合わせ
US3203NMP | 金属化合物（酸化物） | Iron Oxide Nanoparticles / Nanopowder 15wt% NMP Dispersion (Fe3O4, 99.9%, 3nm) | お問い合わせ | お問い合わせ
US3208W | 金属化合物（酸化物） | Iron Oxide Nanoparticles / Nanopowder 15wt% Water Dispersion (Fe3O4, 99.9%, 8nm) | お問い合わせ | お問い合わせ
US3208E | 金属化合物（酸化物） | Iron Oxide Nanoparticles / Nanopowder 15wt% Ethanol Dispersion (Fe3O4, 99.9%, 8nm) | お問い合わせ | お問い合わせ
US3208NMP | 金属化合物（酸化物） | Iron Oxide Nanoparticles / Nanopowder 15wt% NMP Dispersion (Fe3O4, 99.9%, 8nm) | お問い合わせ | お問い合わせ
US7568 | 金属化合物（酸化物） | Iron Oxide Nanopowder Water Dispersion (Fe3O4, high purity, 99.5+%, 15-20 nm, 20wt% in water) | お問い合わせ | お問い合わせ
US3348W | 金属化合物（酸化物） | Manganese Oxide Nanoparticles Water Dispersion / Mn3O4 Nanopowder Water Dispersion (20wt%, 30nm) | お問い合わせ | お問い合わせ
US3348E | 金属化合物（酸化物） | Manganese Oxide Nanoparticles Ethanol Dispersion / Mn3O4 Nanopowder Ethanol Dispersion (20wt%, 30nm) | お問い合わせ | お問い合わせ
US3348EG | 金属化合物（酸化物） | Manganese Oxide Nanoparticles Ethylene Glycol Dispersion / Mn3O4 Nanopowder Ethylene Glycol Dispersion (20wt%, 30nm) | お問い合わせ | お問い合わせ
US3348NMP | 金属化合物（酸化物） | Manganese Oxide Nanoparticles NMP Dispersion / Mn3O4 Nanopowder NMP Dispersion (20wt%, 30nm) | お問い合わせ | お問い合わせ
US3340W | 金属化合物（酸化物） | Manganese Oxide (Mn2O3) Nanopowder / Nanoparticles Water Dispersion (20wt%, 30nm) | お問い合わせ | お問い合わせ
US3340E | 金属化合物（酸化物） | Manganese Oxide (Mn2O3) Nanopowder / Nanoparticles Ethanol Dispersion (20wt%, 30nm) | お問い合わせ | お問い合わせ
US3340EG | 金属化合物（酸化物） | Manganese Oxide (Mn2O3) Nanopowder / Nanoparticles Ethylene Glycol Dispersion (20wt%, 30nm) | お問い合わせ | お問い合わせ
US3340NMP | 金属化合物（酸化物） | Manganese Oxide (Mn2O3) Nanopowder / Nanoparticles NMP Dispersion (20wt%, 30nm) | お問い合わせ | お問い合わせ
US3319W | 金属化合物（酸化物） | Manganese Dioxide (MnO2) Nanoparticles Water Dispersion (MnO2, 98%, 50nm) | お問い合わせ | お問い合わせ
US3319E | 金属化合物（酸化物） | Manganese Dioxide (MnO2) Nanoparticles Ethanol Dispersion (MnO2, 98%, 50nm) | お問い合わせ | お問い合わせ
US3319EG | 金属化合物（酸化物） | Manganese Dioxide (MnO2) Nanoparticles Ethylene Glycol Dispersion (MnO2, 98%, 50nm) | お問い合わせ | お問い合わせ
US3319NMP | 金属化合物（酸化物） | Manganese Dioxide (MnO2) Nanoparticles NMP Dispersion (MnO2, 98%, 50nm) | お問い合わせ | お問い合わせ
US7018 | 金属化合物（酸化物） | Magnesium Oxide Nanoparticles Water Dispersion (MgO, 99.95%, 50 nm, 20wt% in water) | お問い合わせ | お問い合わせ
US7018E | 金属化合物（酸化物） | Magnesium Oxide Nanoparticles Ethanol Dispersion (MgO, 99.95%, 50 nm, 20wt% in Ethanol) | お問い合わせ | お問い合わせ
US3320W | 金属化合物（酸化物） | Magnesium Hydroxide Nanoparticles / Nanopowder Water Dispersion (Mg(OH)2, 99%, 10nm) | お問い合わせ | お問い合わせ
US3320E | 金属化合物（酸化物） | Magnesium Hydroxide Nanoparticles / Nanopowder Ethanol Dispersion (Mg(OH)2, 99%, 10nm) | お問い合わせ | お問い合わせ
US7210 | 金属化合物（酸化物） | Zirconium Oxide Nanopowder / Nanoparticles Water Dispersion (ZrO2, 20 wt%, 45-55 nm) | お問い合わせ | お問い合わせ
US7210E | 金属化合物（酸化物） | Zirconium Oxide Nanoparticles / Nanopowder Ethanol Dispersion (ZrO2, 20 wt%, 45-55 nm) | お問い合わせ | お問い合わせ
US7300 | 金属化合物（酸化物） | Silicon Oxide Nanopowder Water Dispersion (SiO2, amorphous, 25 wt%, 5-35 nm ) | お問い合わせ | お問い合わせ
US7040 | 金属化合物（酸化物） | Silicon Oxide Nanopowder Water Dispersion (SiO2, amorphous, 25 wt%, 30 nm ) | お問い合わせ | お問い合わせ
US7050 | 金属化合物（酸化物） | Titanium Oxide Nanopowder Water Dispersion (TiO2, Rutile, 15 wt%, 5-15 nm) | お問い合わせ | お問い合わせ
US7060 | 金属化合物（酸化物） | Titanium Oxide Nanopowder Water Dispersion (TiO2, Rutile, 15 wt%, 5-30 nm) | お問い合わせ | お問い合わせ
US7070 | 金属化合物（酸化物） | Titanium Oxide Nanopowder Water Dispersion (TiO2, Rutile, 20 wt%, 30-50 nm) | お問い合わせ | お問い合わせ
US7033 | 金属化合物（酸化物） | TiO2 Rutile, 40wt% in water, 30nm | お問い合わせ | お問い合わせ
US7031 | 金属化合物（酸化物） | TiO2 rutile, 40wt% in xylene, 30nm | お問い合わせ | お問い合わせ
US7881E | 金属化合物（酸化物） | Titanium Oxide TiO2 Nanoparticles Ethanol Dispersion (TiO2, Rutile, 15wt% in Ethanol) | お問い合わせ | お問い合わせ
US7881NMP | 金属化合物（酸化物） | Titanium Oxide TiO2 Nanoparticles NMP Dispersion (TiO2, Rutile, 15wt% in NMP) | お問い合わせ | お問い合わせ
US7881MO | 金属化合物（酸化物） | Titanium Oxide TiO2 Nanoparticles Mineral Oil Dispersion (TiO2, Rutile, 15wt% in MineralOil) | お問い合わせ | お問い合わせ
US7071 | 金属化合物（酸化物） | Titanium Oxide Nanopowder Water Dispersion (TiO2, Anatase, 40 wt%, 30-50 nm) | お問い合わせ | お問い合わせ
US7080 | 金属化合物（酸化物） | Titanium Oxide Nanopowder Water Dispersion (TiO2, Anatase, 15 wt%, 5-15 nm) | お問い合わせ | お問い合わせ
US7090 | 金属化合物（酸化物） | Titanium Oxide Nanopowder Water Dispersion (TiO2, Anatase, 15 wt%, 5-30 nm) | お問い合わせ | お問い合わせ
US7310 | 金属化合物（酸化物） | Titanium Oxide Nanopowder Water Dispersion (TiO2, Anatase, 15 wt%, 30-50 nm) | お問い合わせ | お問い合わせ
US3540W | 金属化合物（酸化物） | Tungsten Oxide Nanoparticles 20wt% Water Dispersion (WO3, 99.95%, 23-65nm) | お問い合わせ | お問い合わせ
US3540E | 金属化合物（酸化物） | Tungsten Oxide Nanoparticles 20wt% Ethanol Dispersion (WO3, 99.95%, 23-65nm) | お問い合わせ | お問い合わせ
US7100 | 金属化合物（酸化物） | Zinc Oxide Nanopowder Water Dispersion (ZnO, 20 wt%, 30-40 nm) | お問い合わせ | お問い合わせ
US7290 | 金属化合物（酸化物） | Zinc Oxide Nanopowder Water Dispersion (ZnO, 20 wt%, 50-80 nm) | お問い合わせ | お問い合わせ
US7007 | 金属化合物（酸化物） | ZnO nanopowder in Ethanol, 50-80nm, 40wt% | お問い合わせ | お問い合わせ
US7017 | 金属化合物（酸化物） | ZnO nanopowder in Ethanol, 30-40nm, 40wt% | お問い合わせ | お問い合わせ
US7008 | 金属化合物（酸化物） | ZnO nanopowder in butyl acetate, 50-80nm, 40wt% | お問い合わせ | お問い合わせ
US7019 | 金属化合物（酸化物） | ZnO nanopowder in butyl acetate, 30-40nm, 40wt% | お問い合わせ | お問い合わせ
US7130 | 金属 | Silver Nanopowder Water Dispersion (Ag, 2 nm, 200ppm, Colorless and Transparent) | お問い合わせ | お問い合わせ
US7140 | 金属 | Silver Nanopowder Water Dispersion (Ag, 15 nm, 1000ppm, Mono Nanopowder, Tawny) | お問い合わせ | お問い合わせ
US7150 | 金属 | Silver Nanopowder Water Dispersion (Ag, 2 nm, 2000ppm, Colorless and Transparent) | お問い合わせ | お問い合わせ
US7160 | 金属 | Silver Nanopowder Water Dispersion (Ag, 15 nm, 50000ppm, Mono Nanopowder,Tawny) | お問い合わせ | お問い合わせ
US7150E | 金属 | Silver Nanoparticles Ethanol Dispersion (Ag, 2 nm, Colorless and Transparent) | お問い合わせ | お問い合わせ
US7140E | 金属 | Silver Nanoparticles Ethanol Dispersion (Ag, 15 nm, Mono Nanopowder, Tawny) | お問い合わせ | お問い合わせ
US1001AgW | 金属 | Silver Ag Nanowire 1000ppm Water Dispersion (Fully Dispersed in Water) | お問い合わせ | お問い合わせ
US1002AgWE | 金属 | Silver Ag Nanowire 1000ppm Ethanol Dispersion (Fully Dispersed in Ethanol) | お問い合わせ | お問い合わせ
US1038W | 金属 | Silver Ag Nanopowder / Ag Nanoparticles Water Dispersion (From 20nm to 8000nm, Dark Grey) | お問い合わせ | お問い合わせ
US1038E | 金属 | Silver Ag Nanopowder / Ag Nanoparticles Ethanol Dispersion (From 20nm to 8000nm, Dark Grey) | お問い合わせ | お問い合わせ
US1038NMP | 金属 | Silver Ag Nanopowder / Ag Nanoparticles NMP Dispersion (From 20nm to 8000nm, Dark Grey) | お問い合わせ | お問い合わせ
US1038EG | 金属 | Silver Ag Nanopowder / Ag Nanoparticles Ethylene Glycol Dispersion (From 20nm to 8000nm, Dark Purple) | お問い合わせ | お問い合わせ
US1301W | 金属 | Germanium Ge Nanopowder / Germanium Nanoparticles Water Dispersion (Ge, 99.9+%, 35nm) | お問い合わせ | お問い合わせ
US1301E | 金属 | Germanium Ge Nanopowder / Germanium Nanoparticles Ethanol Dispersion (Ge, 99.9+%, 35nm) | お問い合わせ | お問い合わせ
US3410W | 金属化合物（酸化物） | Antimony Oxide (Sb2O3) Nanoparticles / Nanopowder 20wt% Ethanol Dispersion (Sb2O3, 99.9%, 80-200nm) | お問い合わせ | お問い合わせ
US3410E | 金属化合物（酸化物） | Antimony Oxide (Sb2O3) Nanoparticles / Nanopowder 20wt% Water Dispersion (Sb2O3, 99.9%, 80-200nm) | お問い合わせ | お問い合わせ
US7200 | 金属化合物（酸化物） | ATO - Antimony Tin Oxide Nanopowder Water Dispersion (ATO, SnO2:Sb2O3=90:10, 20 wt%, 20nm) | お問い合わせ | お問い合わせ
US7200E | 金属化合物（酸化物） | Antimony Tin Oxide Nanoparticles / ATO Nanopowder Ethanol Dispersion (SnO2:Sb2O3=90:10, 20 wt%, 20nm) | お問い合わせ | お問い合わせ
US7501 | 金属化合物（酸化物） | AZO Water Dispersion (Concentration 20wt%, 15nm, AZO purity 99.99+%) | お問い合わせ | お問い合わせ
US7658 | 金属化合物（酸化物） | ITO Nanoparticles / Nanopowder Water Dispersion (Indium Tin Oxide, 90:10, 18nm, 20wt%, Blue Color) | お問い合わせ | お問い合わせ
US7657 | 金属化合物（酸化物） | ITO Nanoparticles / Nanopowder Water Dispersion (Indium Tin Oxide, 95:5, 18nm, 20wt%, Blue Color) | お問い合わせ | お問い合わせ
US7656 | 金属化合物（酸化物） | ITO Nanoparticles / Nanopowder Ethanol Dispersion (Indium Tin Oxide, 90:10, 18nm, 20wt%, Blue Color) | お問い合わせ | お問い合わせ
US7655 | 金属化合物（酸化物） | ITO Nanoparticles / Nanopowder Ethanol Dispersion (Indium Tin Oxide, 95:5, 18nm, 20wt%, Blue Color) | お問い合わせ | お問い合わせ
US7654 | 金属化合物（酸化物） | Indium Tin Oxide Nanoparticles Water Dispersion (ITO, In2O3:SnO2=90:10, 99.99+%, 20-70nm, yellowish green) | お問い合わせ | お問い合わせ
US7653 | 金属化合物（酸化物） | Indium Tin Oxide Nanoparticles Water Dispersion (ITO, In2O3:SnO2=95:5, 99.99+%, 20-70nm, yellowish green) | お問い合わせ | お問い合わせ
US7652 | 金属化合物（酸化物） | Indium Tin Oxide Nanoparticles Ethanol Dispersion (ITO, In2O3:SnO2=90:10, 99.99+%, 20-70nm, yellowish green) | お問い合わせ | お問い合わせ
US7651 | 金属化合物（酸化物） | Indium Tin Oxide Nanoparticles Ethanol Dispersion (ITO, In2O3:SnO2=95:5, 99.99+%, 20-70nm, yellowish green) | お問い合わせ | お問い合わせ
US7801 | 金属 | Platinum Nanoparticles Water Dispersion (Pt, 3 nm, 1,000ppm, Black Color) | お問い合わせ | お問い合わせ
US7801E | 金属 | Platinum Nanoparticles Ethanol Dispersion (Pt, 3 nm, Black Color) | お問い合わせ | お問い合わせ
US7805 | 金属 | Gold Nanoparticles Water Dispersion (Au, 14 nm, 1000 ppm, Purple Color) | お問い合わせ | お問い合わせ
US7805E | 金属 | Gold Nanoparticles Ethanol Dispersion (Au, 14 nm, Purple Color) | お問い合わせ | お問い合わせ
US7809 | 非金属 | Sulphur (S) Nanoparticles Water Dispersion (S, 47 nm, 10wt%, Milky White Color) | お問い合わせ | お問い合わせ
US1610E | 非金属 | Sulphur (S) Nanoparticles Dispersed in Ethanol (S, 47nm, 10wt%, in Ethanol) | お問い合わせ | お問い合わせ
US7810 | 金属化合物（酸化物） | Loess Nanoparticles Water Dispersion (18 nm, 10wt%, Yellow Color) | お問い合わせ | お問い合わせ
US7840 | 金属化合物（酸化物） | Aluminum Oxide (Al2O3) Nanoparticles Dispersion in 2-Propanol (Gamma 15nm 10wt%) | お問い合わせ | お問い合わせ
US7842 | 金属化合物（酸化物） | Aluminum Oxide (Al2O3) Nanoparticles Dispersion in 1, 2-Propanediol (Gamma 15nm 20wt%) | お問い合わせ | お問い合わせ
US7844 | 金属化合物（酸化物） | Aluminum Oxide (Al2O3) Nanoparticles Dispersion in Ethylene Glycol (Gamma 15nm 20wt%) | お問い合わせ | お問い合わせ
US7020E | 金属化合物（酸化物） | Aluminum Oxide Nanopowder Ethanol Dispersion (Al2O3, gamma, 20wt% in Ethanol) | お問い合わせ | お問い合わせ
US7020NMP | 金属化合物（酸化物） | Aluminum Oxide Nanopowder NMP Dispersion (Al2O3, gamma, 20wt% in NMP) | お問い合わせ | お問い合わせ
US7020MO | 金属化合物（酸化物） | Aluminum Oxide Nanopowder Mineral Oil Dispersion (Al2O3, gamma, 20wt% in Mineral Oil) | お問い合わせ | お問い合わせ
US7010E | 金属化合物（酸化物） | Aluminum Oxide Nanopowder Ethanol Dispersion (Al2O3, alpha, 20wt% in Ethanol) | お問い合わせ | お問い合わせ
US7010NMP | 金属化合物（酸化物） | Aluminum Oxide Nanopowder NMP Dispersion (Al2O3, alpha, 20wt% in NMP) | お問い合わせ | お問い合わせ
US7010MO | 金属化合物（酸化物） | Aluminum Oxide Nanopowder Mineral Oil Dispersion (Al2O3, alpha, 20wt% in Mineral Oil) | お問い合わせ | お問い合わせ
US7820 | 金属化合物（酸化物） | Silicon Oxide (SiO2) Nanoparticles Dispersion in 2-Propanol (Amorphous, 25nm, 15wt%) | お問い合わせ | お問い合わせ
US7822 | 金属化合物（酸化物） | Silicon Oxide (SiO2) Nanoparticles Dispersion in 1, 2-Propanediol (Amorphous, 25nm, 25wt%) | お問い合わせ | お問い合わせ
US7824 | 金属化合物（酸化物） | Silicon Oxide (SiO2) Nanoparticles Dispersion in Ethylene Glycol (Amorphous, 25nm, 25wt%) | お問い合わせ | お問い合わせ
US7418E | 金属化合物（酸化物） | Silicon Oxide Powder / SiO2 Ethanol Dispersion (SiO2, 20wt% in Ethanol) | お問い合わせ | お問い合わせ
US7418NMP | 金属化合物（酸化物） | Silicon Oxide Powder / SiO2 NMP Dispersion (SiO2, 20wt% in NMP) | お問い合わせ | お問い合わせ
US7418MO | 金属化合物（酸化物） | Silicon Oxide Powder / SiO2 Mineral Oil Dispersion (SiO2, 20wt% in Mineral Oil) | お問い合わせ | お問い合わせ
US7830 | 金属化合物（酸化物） | Titanium Oxide (TiO2) Nanoparticles Dispersion in 2-Propanol (Anatase 15nm 20wt%) | お問い合わせ | お問い合わせ
US7834 | 金属化合物（酸化物） | Titanium Oxide (TiO2) Nanoparticles Dispersion in 1, 2-Propanediol (Anatase 15nm 20wt%) | お問い合わせ | お問い合わせ
US7832 | 金属化合物（酸化物） | Titanium Oxide (TiO2) Nanoparticles Dispersion in Ethylene Glycol (Anatase 15nm 20wt%) | お問い合わせ | お問い合わせ
US7032 | 金属化合物（酸化物） | TiO2 Anatase, 40wt% in xylene, 30nm | お問い合わせ | お問い合わせ
US7028 | 金属化合物（酸化物） | TiO2 Rutile-Anatase, 40wt% in water, 30nm | お問い合わせ | お問い合わせ
US7009 | 金属化合物（酸化物） | TiO2 Rutile-Anatase, 40wt% in xylene, 30nm | お問い合わせ | お問い合わせ
US7880E | 金属化合物（酸化物） | Titanium Oxide TiO2 Nanoparticles Ethanol Dispersion (TiO2, Anatase, 15wt% in Ethanol) | お問い合わせ | お問い合わせ
US7880NMP | 金属化合物（酸化物） | Titanium Oxide TiO2 Nanoparticles NMP Dispersion (TiO2, Anatase, 15wt% in NMP) | お問い合わせ | お問い合わせ
US7880MO | 金属化合物（酸化物） | Titanium Oxide TiO2 Nanoparticles Mineral Oil Dispersion (TiO2, Anatase, 15wt% in Mineral Oil) | お問い合わせ | お問い合わせ
US3271W | 金属化合物（酸化物） | Lanthanum Oxide (La2O3) Nanoparticles / Nanopowder 20wt% Water Dispersion (La2O3, 99.99%, 18nm) | お問い合わせ | お問い合わせ
US3271E | 金属化合物（酸化物） | Lanthanum Oxide (La2O3) Nanoparticles / Nanopowder 20wt% Ethanol Dispersion (La2O3, 99.99%, 18nm) | お問い合わせ | お問い合わせ
US3470W | 金属化合物（酸化物） | Tin Dioxide SnO2 Nanoparticles Water Dispersion (SnO2, Super Fine 99.99%, 18nm) | お問い合わせ | お問い合わせ
US3470E | 金属化合物（酸化物） | Tin Dioxide SnO2 Nanoparticles Ethanol Dispersion (SnO2, Super Fine 99.99%, 18nm) | お問い合わせ | お問い合わせ
US3352W | 金属化合物（酸化物） | Nickel Oxide NiO Nanoparticles Water Dispersion (NiO, Super Fine 99.98%, 18nm, Cubic) | お問い合わせ | お問い合わせ
US3352E | 金属化合物（酸化物） | Nickel Oxide NiO Nanoparticles Ethanol Dispersion (NiO, Super Fine 99.98%, 18nm, Cubic) | お問い合わせ | お問い合わせ
US3357W | 金属化合物（酸化物） | Ni2O3 Nanoparticles / Nanopowder 20wt% Water Dispersion (Nickel (III) Oxide, Ni 71%, 80nm) | お問い合わせ | お問い合わせ
US3357E | 金属化合物（酸化物） | Ni2O3 Nanoparticles / Nanopowder 20wt% Ethanol Dispersion (Nickel (III) Oxide, Ni 71%, 80nm) | お問い合わせ | お問い合わせ
US3351W | 金属化合物（酸化物） | Nickel Hydroxide Ni(OH)2 Nanopowder / Nanoparticles 18nm 20wt% Water Dispersion | お問い合わせ | お問い合わせ
US3351E | 金属化合物（酸化物） | Nickel Hydroxide Ni(OH)2 Nanopowder / Nanoparticles 18nm 20wt% Ethanol Dispersion | お問い合わせ | お問い合わせ
US7005 | 金属化合物（酸化物） | Yttrium Oxide Nanopowder Water Dispersion (Y2O3, 99.999%, 50 nm, 20wt% in Water) | お問い合わせ | お問い合わせ
US3552W | 金属化合物（酸化物） | Yttrium Oxide Nanoparticles / Nanopowder 20wt% Water Dispersion (Y2O3, 99.99%, 10 nm) | お問い合わせ | お問い合わせ
US3552E | 金属化合物（酸化物） | Yttrium Oxide Nanoparticles / Nanopowder 20wt% Ethanol Dispersion (Y2O3, 99.99%, 10 nm) | お問い合わせ | お問い合わせ
US7958 | 金属 | Nano Anion Water Dispersion (Tourmaline 99.99%, 40nm, 20wt% in Water) | お問い合わせ | お問い合わせ
US7968 | 金属 | Nano Far-infrared Water Dispersion (Maifanite 99.9%, 40nm, 20wt% in Water) | お問い合わせ | お問い合わせ
US1131W | 金属 | Si Nanoparticles / Nanopowder Water Dispersion (Silicon, 98+%, 30-50 nm, Laser Synthesized, 5wt% in Water) | お問い合わせ | お問い合わせ
US1131E | 金属 | Si Nanoparticles / Nanopowder Ethanol Dispersion (Silicon, 98+%, 30-50nm, Laser Synthesized, 5wt% in Ethanol) | お問い合わせ | お問い合わせ
US1131NMP | 金属 | Si Nanoparticles / Nanopowder NMP Dispersion (Silicon, 98+%, 30-50nm, Laser Synthesized, 5wt% in NMP) | お問い合わせ | お問い合わせ
US1131MO | 金属 | Silicon Nanoparticles / Nanopowder Mineral Oil Dispersion (Si, 98+%, 30-50nm, Laser Synthesized, 5wt% in Mineral Oil) | お問い合わせ | お問い合わせ
US1131EG | 金属 | Silicon Nanoparticles / Nanopowder Ethylene Glycol Dispersion (Si, 98+%, 30-50nm, Laser Synthesized, 5wt% in Ethylene Glycol) | お問い合わせ | お問い合わせ
US1127W | 金属 | Silicon Nanopowder & Nanowire Mixed Water Dispersion (Si, >99%, 100nm, Polycrystalline, 5wt% in Water) | お問い合わせ | お問い合わせ
US1127E | 金属 | Silicon Nanopowder & Nanowire Mixed Ethanol Dispersion (Si, >99%, 100nm, Polycrystalline, 5wt% in Ethanol) | お問い合わせ | お問い合わせ
US1127NMP | 金属 | Silicon Nanopowder & Nanowire Mixed NMP Dispersion (Si, >99%, 100nm, Polycrystalline, 5wt% in NMP) | お問い合わせ | お問い合わせ
US1127MO | 金属 | Silicon Nanopowder & Nanowire Mixed Mineral Oil Dispersion (Si, >99%, 100nm, Polycrystalline, 5wt% in Mineral Oil) | お問い合わせ | お問い合わせ
US1127EG | 金属 | Silicon Nanopowder & Nanowire Mixed Ethylene Glycol Dispersion (Si, >99%, 100nm, Polycrystalline, 5wt% in Ethylene Glycol) | お問い合わせ | お問い合わせ
US2120W | 金属化合物（酸化物以外） | Molybdenum Disulfide MoS2 Nanoparticles / Nanopowder 30wt% Water Dispersion | お問い合わせ | お問い合わせ
US2120E | 金属化合物（酸化物以外） | Molybdenum Disulfide MoS2 Nanoparticles / Nanopowder 30wt% Ethanol Dispersion | お問い合わせ | お問い合わせ
US2120EG | 金属化合物（酸化物以外） | Molybdenum Disulfide MoS2 Nanoparticles / Nanopowder 30wt% Ethylene Glycol Dispersion | お問い合わせ | お問い合わせ
US2120NMP | 金属化合物（酸化物以外） | Molybdenum Disulfide MoS2 Nanoparticles / Nanopowder 30wt% NMP Dispersion | お問い合わせ | お問い合わせ
US2120MO | 金属化合物（酸化物以外） | Molybdenum Disulfide MoS2 Nanoparticles / Nanopowder 30wt% Mineral Oil Dispersion | お問い合わせ | お問い合わせ
US2220W | 金属化合物（酸化物以外） | Tungsten (IV) sulfide WS2 30wt% Water Dispersion | お問い合わせ | お問い合わせ
US2220E | 金属化合物（酸化物以外） | Tungsten (IV) sulfide WS2 30wt% Ethanol Dispersion | お問い合わせ | お問い合わせ
US2220EG | 金属化合物（酸化物以外） | Tungsten (IV) sulfide WS2 30wt% Ethylene Glycol Dispersion | お問い合わせ | お問い合わせ
US2220NMP | 金属化合物（酸化物以外） | Tungsten (IV) sulfide WS2 30wt% NMP Dispersion | お問い合わせ | お問い合わせ
US2220MO | 金属化合物（酸化物以外） | Tungsten (IV) sulfide WS2 30wt% Mineral Oil Dispersion | お問い合わせ | お問い合わせ
US2022W | 金属化合物（酸化物以外） | SiC Nanopowder / Nanoparticles Water Dispersion (SiC, 99+%, <80nm, 10wt% in Water) | お問い合わせ | お問い合わせ
US2022E | 金属化合物（酸化物以外） | SiC Nanopowder / Nanoparticles Ethanol Dispersion (SiC, 99+%, <80nm, 10wt% in Ethanol) | お問い合わせ | お問い合わせ
US2060W | 金属化合物（酸化物以外） | Titanium Nitride (TiN) Nanopowder / Nanoparticles 5wt% Water Dispersion (TiN, 99.2+%, 20nm) | お問い合わせ | お問い合わせ
US2060E | 金属化合物（酸化物以外） | Titanium Nitride (TiN) Nanopowder / Nanoparticles 5wt% Ethanol Dispersion (TiN, 99.2+%, 20nm) | お問い合わせ | お問い合わせ
US2052W | 金属化合物（酸化物以外） | Titanium Carbide (TiC) Nanoparticles Water Dispersion (TiC, 99+%, 40-60nm, 10wt% in Water) | お問い合わせ | お問い合わせ
US2052E | 金属化合物（酸化物以外） | Titanium Carbide (TiC) Nanoparticles Ethanol Dispersion (TiC, 99+%, 40-60nm, 10wt% in Ethanol) | お問い合わせ | お問い合わせ
US2038W | 金属化合物（酸化物以外） | Silicon Nitride (Si3N4) Nanoparticles Water Dispersion (Si3N4, 99+%, 15-30nm, amorphous) | お問い合わせ | お問い合わせ
US2038E | 金属化合物（酸化物以外） | Silicon Nitride (Si3N4) Nanoparticles Ethanol Dispersion (Si3N4, 99+%, 15-30nm, amorphous) | お問い合わせ | お問い合わせ
US2020W | 金属化合物（酸化物以外） | Boron Nitride BN Nanoparticles / Nanopowder 30wt% Water Dispersion | お問い合わせ | お問い合わせ
US2020E | 金属化合物（酸化物以外） | Boron Nitride BN Nanoparticles / Nanopowder 30wt% Ethanol Dispersion | お問い合わせ | お問い合わせ
US2020EG | 金属化合物（酸化物以外） | Boron Nitride BN Nanoparticles / Nanopowder 30wt% Ethylene Glycol Dispersion | お問い合わせ | お問い合わせ
US2020NMP | 金属化合物（酸化物以外） | Boron Nitride BN Nanoparticles / Nanopowder 30wt% NMP Dispersion | お問い合わせ | お問い合わせ
US2020MO | 金属化合物（酸化物以外） | Boron Nitride BN Nanoparticles / Nanopowder 30wt% Mineral Oil Dispersion | お問い合わせ | お問い合わせ
US2068W | 金属化合物（酸化物以外） | Zirconium Carbide Nanoparticles Water Dispersion (ZrC, 99+%, 20 nm, Cubic) | お問い合わせ | お問い合わせ
US2068E | 金属化合物（酸化物以外） | Zirconium Carbide Nanoparticles Ethanol Dispersion (ZrC, 99+%, 20 nm, Cubic) | お問い合わせ | お問い合わせ
US3835W | 金属化合物（酸化物） | Barium Titanate Nanopowder (BaTiO3, 99.9%) Water Dispersion | お問い合わせ | お問い合わせ
US3835E | 金属化合物（酸化物） | Barium Titanate Nanopowder (BaTiO3, 99.9%) Ethanol Dispersion | お問い合わせ | お問い合わせ
US3054W | 金属化合物（酸化物） | Cobalt Oxide Nanopowder (Co3O4, 99.9%, 15nm) 20wt% Water Dispersion | お問い合わせ | お問い合わせ
US3054E | 金属化合物（酸化物） | Cobalt Oxide Nanopowder (Co3O4, 99.9%, 15nm) 20wt% Ethanol Dispersion | お問い合わせ | お問い合わせ
US3054NMP | 金属化合物（酸化物） | Cobalt Oxide Nanopowder (Co3O4, 99.9%, 15nm) 20wt% NMP Dispersion | お問い合わせ | お問い合わせ
US1808E | 金属 | US Precious Metal Nanoparticles in Ethanol Dispersion, 1000ppm, 15nm, 99.95% (Palladium) | お問い合わせ | お問い合わせ
US1808E | 金属 | US Precious Metal Nanoparticles in Ethanol Dispersion, 1000ppm, 15nm, 99.95% (Rhodium) | お問い合わせ | お問い合わせ
US1808E | 金属 | US Precious Metal Nanoparticles in Ethanol Dispersion, 1000ppm, 15nm, 99.95% (Platinum) | お問い合わせ | お問い合わせ
US1808E | 金属 | US Precious Metal Nanoparticles in Ethanol Dispersion, 1000ppm, 15nm, 99.95% (Ruthenium) | お問い合わせ | お問い合わせ
US1808E | 金属 | US Precious Metal Nanoparticles in Ethanol Dispersion, 1000ppm, 15nm, 99.95% (Iridium) | お問い合わせ | お問い合わせ
US1808E | 金属 | US Precious Metal Nanoparticles in Ethanol Dispersion, 1000ppm, 15nm, 99.95% (Gold) | お問い合わせ | お問い合わせ
US1808W | 金属 | US Precious Metal Nanoparticles in Deionized Water Dispersion, 1000ppm, 15nm, 99.95% (Palladium) | お問い合わせ | お問い合わせ
US1808W | 金属 | US Precious Metal Nanoparticles in Deionized Water Dispersion, 1000ppm, 15nm, 99.95% (Rhodium) | お問い合わせ | お問い合わせ
US1808W | 金属 | US Precious Metal Nanoparticles in Deionized Water Dispersion, 1000ppm, 15nm, 99.95% (Platinum) | お問い合わせ | お問い合わせ
US1808W | 金属 | US Precious Metal Nanoparticles in Deionized Water Dispersion, 1000ppm, 15nm, 99.95% (Ruthenium) | お問い合わせ | お問い合わせ
US1808W | 金属 | US Precious Metal Nanoparticles in Deionized Water Dispersion, 1000ppm, 15nm, 99.95% (Iridium) | お問い合わせ | お問い合わせ
US1808W | 金属 | US Precious Metal Nanoparticles in Deionized Water Dispersion, 1000ppm, 15nm, 99.95% (Gold) | お問い合わせ | お問い合わせ
US7810 | 金属化合物（酸化物） | Clay Nanoparticles / Clay Nanopowder Water Dispersion (Clay Nanoparticles Aqueous Dispersion, 18 nm, 10wt%, Yellow Color) | お問い合わせ | お問い合わせ
US1052(E, NMP,…) | 金属 | Al Nanowire and Nanoparticles Mixed 18nm 20wt% (Ethanol, NMP, toluene, ethylene glycol, isopropanol, acetone, DMF, mineral oil, DMSO) Dispersion | お問い合わせ | お問い合わせ
US1050(E, NMP,…) | 金属 | Aluminum Al Nanopowder / Nanoparticles 40nm 20wt% (Ethanol, NMP, toluene, ethylene glycol, isopropanol, acetone, DMF, mineral oil, DMSO) Dispersion | お問い合わせ | お問い合わせ
US1048(E, NMP,…) | 金属 | Aluminum Al Nanopowder / Nanoparticles 70nm 20wt% (Ethanol, NMP, toluene, ethylene glycol, isopropanol, acetone, DMF, mineral oil, DMSO) Dispersion | お問い合わせ | お問い合わせ
US1043(E, NMP,…) | 金属 | Al Nanoparticles / Aluminum Nanopowder 100nm 20wt% (Ethanol, NMP, toluene, ethylene glycol, isopropanol, acetone, DMF, mineral oil, DMSO) Dispersion | お問い合わせ | お問い合わせ
US5005(E, NMP,…) | 金属 | Aluminum Spherical Powder / Al Spherical Powder 500nm 20wt% (Ethanol, NMP, toluene, ethylene glycol, isopropanol, acetone, DMF, mineral oil, DMSO) Dispersion | お問い合わせ | お問い合わせ
US1042(E, NMP,…) | 金属 | Aluminum Nanoparticles / Nanopowder (Ethanol, NMP, toluene, ethylene glycol, isopropanol, acetone, DMF, mineral oil, DMSO) Dispersion 800nm 20wt% | お問い合わせ | お問い合わせ
US1080(E, NMP, T,…) | 金属 | Cobalt Co Nanopowder / Nanoparticles 28nm 5wt% (Ethanol, NMP, toluene, ethylene glycol, isopropanol, acetone, DMF) Dispersion | お問い合わせ | お問い合わせ
US1086(W, E, …) | 金属 | Chromium Cr Nanopowder / Cr Nanoparticles 35-45nm 5wt% (Water, Ethanol, NMP, toluene, ethylene glycol, isopropanol, acetone, DMF) Dispersion | お問い合わせ | お問い合わせ
US1828(E, NMP,…) | 金属 | Copper Nanoparticles / Cu Nanopowder 25nm 5wt% (Ethanol, NMP, toluene, ethylene glycol, isopropanol, acetone, DMF, mineral oil) Dispersion | お問い合わせ | お問い合わせ
US8001(E, NMP,…) | 金属 | Cu Nanowire / Copper Nanowire (Ethanol, NMP, toluene, ethylene glycol, isopropanol, acetone, DMF, mineral oil) Dispersion | お問い合わせ | お問い合わせ
US1105(E, NMP,…) | 金属 | Fe Nanopowder / Fe Nanoparticles 25nm 5wt% (Ethanol, NMP, toluene, ethylene glycol, isopropanol, acetone, DMF) Dispersion | お問い合わせ | お問い合わせ
US1103D | 金属 | Indium In Nanoparticles / In Nanopowder 5wt% (Ethanol, NMP, toluene, ethylene glycol, isopropanol, acetone, DMF, mineral oil, DMSO) Dispersion | お問い合わせ | お問い合わせ
US1112D | 金属 | Molybdenum Mo Nanoparticles / Mo Nanopowder 40nm 15wt% (Ethanol, NMP, toluene, ethylene glycol, isopropanol, acetone, DMF, mineral oil, DMSO) Dispersion | お問い合わせ | お問い合わせ
US1061D | 金属 | Magnesium Mg Nanoparticles / Mg Nanopowder 800nm 15wt% (Ethanol, NMP, toluene, ethylene glycol, isopropanol, acetone, DMF, mineral oil, DMSO) Dispersion | お問い合わせ | お問い合わせ
US1868D | 金属 | Niobium Nb Nanoparticles / Niobium Nanopowder 50nm 5wt% (Ethanol, NMP, toluene, ethylene glycol, isopropanol, acetone, DMF, mineral oil, DMSO) Dispersion | お問い合わせ | お問い合わせ
US1124(W, E, …) | 金属 | Nickel Ni Nanopowder / Nanoparticles 20nm 20wt% (Water, Ethanol, NMP, toluene, ethylene glycol, isopropanol, acetone, DMF) Dispersion | お問い合わせ | お問い合わせ
US1132(W, E, …) | 金属 | Silicon Si Nanoparticles / Nanopowder 15wt% (Water, Ethanol, NMP, toluene, ethylene glycol, isopropanol, acetone, DMF, mineral oil, DMSO) Dispersion | お問い合わせ | お問い合わせ
US1136(W, E, …) | 金属 | Tin Sn Nanopowder / Nanoparticles 15wt% (Water, Ethanol, NMP, toluene, ethylene glycol, isopropanol, acetone, DMF) Dispersion | お問い合わせ | お問い合わせ
US1157(W, E, …) | 金属 | Titanium Nanopowder / Ti Nanoparticles 15wt% Dispersion | お問い合わせ | お問い合わせ
US1143D | 金属 | Tantalum Nanoparticles / Ta Nanopowder 50nm 5wt% (Water, Ethanol, NMP, toluene, ethylene glycol, isopropanol, acetone, DMF, mineral oil, DMSO) Dispersion | お問い合わせ | お問い合わせ
US1159D | 金属 | Tungsten Nanopowder / W Nanoparticles 50nm 10wt% (Water, Ethanol, NMP, toluene, ethylene glycol, isopropanol, acetone, DMF, mineral oil, DMSO) Dispersion | お問い合わせ | お問い合わせ
US1167(E, NMP,…) | 金属 | Zn Nanoparticles / Zn Nanopowder 15wt% (Ethanol, NMP, toluene, ethylene glycol, isopropanol, acetone, DMF) Dispersion | お問い合わせ | お問い合わせ
US316LD | 合金 | 316L Nanoparticles / Stainless Steel 316L Nanopowder 50nm 10wt% (Water, Ethanol, NMP, toluene, ethylene glycol, isopropanol, acetone, DMF, mineral oil, DMSO) Dispersion | お問い合わせ | お問い合わせ
US1369D | 合金 | Nickel Titanium Nanoparticles / NiTi Nanoparticles 60nm 5wt% (Water, Ethanol, NMP, toluene, ethylene glycol, isopropanol, acetone, DMF, mineral oil, DMSO) Dispersion | お問い合わせ | お問い合わせ
US1469D | 合金 | Sn-Cu Alloy Nanoparticles / SnCu Nanopowder 60nm 5wt% (Ethanol, NMP, toluene, ethylene glycol, isopropanol, acetone, DMF, DMSO) Dispersion | お問い合わせ | お問い合わせ
US1569D | 合金 | FeNiCo Alloy Nanoparticles / Fe-Ni-Co Nanopowder 60nm 5wt% (Ethanol, NMP, toluene, ethylene glycol, isopropanol, acetone, DMF, DMSO) Dispersion | お問い合わせ | お問い合わせ
US1669D | 合金 | FeNi Alloy Nanoparticles / Fe-Ni Nanopowder 60nm 5wt% (Ethanol, NMP, toluene, ethylene glycol, isopropanol, acetone, DMF, DMSO) Dispersion | お問い合わせ | お問い合わせ
US1869D | 合金 | FeCrCo Alloy Nanoparticles / Fe-Cr-Co Nanopowder 60nm 5wt% (Ethanol, NMP, toluene, ethylene glycol, isopropanol, acetone, DMF, DMSO) Dispersion | お問い合わせ | お問い合わせ
US1879D | 合金 | CuZn Alloy Nanoparticles / Cu-Zn Nanopowder 60nm 5wt% (Ethanol, NMP, toluene, ethylene glycol, isopropanol, acetone, DMF, DMSO) Dispersion | お問い合わせ | お問い合わせ
US1890D | 合金 | AgCu Alloy Nanoparticles / Ag-Cu Nanopowder 60nm 5wt% (Ethanol, NMP, toluene, ethylene glycol, isopropanol, acetone, DMF, DMSO) Dispersion | お問い合わせ | お問い合わせ
US1895D | 合金 | AgSn Alloy Nanoparticles / Ag-Sn Nanopowder 60nm 5wt% (Ethanol, NMP, toluene, ethylene glycol, isopropanol, acetone, DMF, DMSO) Dispersion | お問い合わせ | お問い合わせ
US1769D | 合金 | NiCr Alloy Nanoparticles / Ni-Cr Nanopowder 60nm 5wt% (Ethanol, NMP, toluene, ethylene glycol, isopropanol, acetone, DMF, DMSO) Dispersion | お問い合わせ | お問い合わせ
US1918D | 合金 | CuNi Alloy Nanoparticles / Ni-Cu Nanopowder 60nm 5wt% (Ethanol, NMP, toluene, ethylene glycol, isopropanol, acetone, DMF, DMSO) Dispersion | お問い合わせ | お問い合わせ
US1922D | 合金 | CuInGa Alloy Nanoparticles / Cu-In-Ga Nanopowder 500nm 5wt% (Ethanol, NMP, toluene, ethylene glycol, isopropanol, acetone, DMF, DMSO) Dispersion | お問い合わせ | お問い合わせ
US1858IrGe | 金属 | Iridium Germanium Nanoparticles ¦ Ir Ge Nanopowder 25nm Mixed (Water/ Ethanol) Dispersion | お問い合わせ | お問い合わせ
US1858RuGe | 金属 | Ruthenium Germanium Nanoparticles ¦ Ru Ge Nanopowder 25nm Mixed (Water/ Ethanol) Dispersion | お問い合わせ | お問い合わせ
US1858RuIr | 金属 | Ruthenium Iridium Nanoparticles ¦ Ru Ir Nanopowder 10nm Mixed (Water/ Ethanol) Dispersion | お問い合わせ | お問い合わせ
US1858RhGe | 金属 | Rhodium Germanium Nanoparticles ¦ Rh Ge Nanopowder 25nm Mixed (Water/ Ethanol) Dispersion | お問い合わせ | お問い合わせ
US1858RhIr | 金属 | Rhodium Iridium Nanoparticles ¦ Rh Ir Nanopowder 10nm Mixed (Water/ Ethanol) Dispersion | お問い合わせ | お問い合わせ
US1858RhRu | 金属 | Rhodium Ruthenium Nanoparticles ¦ Rh Ru Nanopowder 10nm Mixed (Water/ Ethanol) Dispersion | お問い合わせ | お問い合わせ
US1858PdGe | 金属 | Palladium Germanium Nanoparticles ¦ Pd Ge Nanopowder 25nm Mixed (Water/ Ethanol) Dispersion | お問い合わせ | お問い合わせ
US1858PdIr | 金属 | Palladium Iridium Nanoparticles ¦ Pd Ir Nanopowder 10nm Mixed (Water/ Ethanol) Dispersion | お問い合わせ | お問い合わせ
US1858PdRu | 金属 | Palladium Ruthenium Nanoparticles ¦ Pd Ru Nanopowder 10nm Mixed (Water/ Ethanol) Dispersion | お問い合わせ | お問い合わせ
US1858PdRh | 金属 | Palladium Rhodium Nanoparticles ¦ Pd Rh Nanopowder 10nm Mixed (Water/ Ethanol) Dispersion | お問い合わせ | お問い合わせ
US1858PtGe | 金属 | Platinum Germanium Nanoparticles ¦ Pt Ge Nanopowder 25nm Mixed (Water/ Ethanol) Dispersion | お問い合わせ | お問い合わせ
US1858PtIr | 金属 | Platinum Iridium Nanoparticles ¦ Pt Ir Nanopowder 10nm Mixed (Water/ Ethanol) Dispersion | お問い合わせ | お問い合わせ
US1858PtRu | 金属 | Platinum Ruthenium Nanoparticles ¦ Pt Ru Nanopowder 10nm Mixed (Water/ Ethanol) Dispersion | お問い合わせ | お問い合わせ
US1858PtRh | 金属 | Platinum Rhodium Nanoparticles ¦ Pt Rh Nanopowder 10nm Mixed (Water/ Ethanol) Dispersion | お問い合わせ | お問い合わせ
US1858PtPd | 金属 | Platinum Palladium Nanoparticles ¦ Pt Pd Nanopowder 10nm Mixed (Water/ Ethanol) Dispersion | お問い合わせ | お問い合わせ
US1858AgGe | 金属 | Silver Germanium Nanoparticles ¦ Ag Ge Nanopowder 25nm Mixed (Water/ Ethanol) Dispersion | お問い合わせ | お問い合わせ
US1858AgIr | 金属 | Silver Iridium Nanoparticles ¦ Ag Ir Nanopowder 10nm Mixed (Water/ Ethanol) Dispersion | お問い合わせ | お問い合わせ
US1858AgRu | 金属 | Silver Ruthenium Nanoparticles ¦ Ag Ru Nanopowder 10nm Mixed (Water/ Ethanol) Dispersion | お問い合わせ | お問い合わせ
US1858AgRh | 金属 | Silver Rhodium Nanoparticles ¦ Ag Rh Nanopowder 10nm Mixed (Water/ Ethanol) Dispersion | お問い合わせ | お問い合わせ
US1858AgPd | 金属 | Silver Palladium Nanoparticles ¦ Ag Pd Nanopowder 10nm Mixed (Water/ Ethanol) Dispersion | お問い合わせ | お問い合わせ
US1858AgPt | 金属 | Silver Platinum Nanoparticles ¦ Ag Pt Nanopowder 10nm Mixed (Water/ Ethanol) Dispersion | お問い合わせ | お問い合わせ
US1858AuGe | 金属 | Gold Germanium Nanoparticles ¦ Au Ge Nanopowder 25nm Mixed (Water/ Ethanol) Dispersion | お問い合わせ | お問い合わせ
US1858AuIr | 金属 | Gold Iridium Nanoparticles ¦ Au Ir Nanopowder 10nm Mixed (Water/ Ethanol) Dispersion | お問い合わせ | お問い合わせ
US1858AuRu | 金属 | Gold Ruthenium Nanoparticles ¦ Au Ru Nanopowder 10nm Mixed (Water/ Ethanol) Dispersion | お問い合わせ | お問い合わせ
US1858AuRh | 金属 | Gold Rhodium Nanoparticles ¦ Au Rh Nanopowder 10nm Mixed (Water/ Ethanol) Dispersion | お問い合わせ | お問い合わせ
US1858AuPd | 金属 | Gold Palladium Nanoparticles ¦ Au Pd Nanopowder 10nm Mixed (Water/ Ethanol) Dispersion | お問い合わせ | お問い合わせ
US1858AuPt | 金属 | Gold Platinum Nanoparticles ¦ Au Pt Nanopowder 10nm Mixed (Water/ Ethanol) Dispersion | お問い合わせ | お問い合わせ
US1858AuAg | 金属 | Gold Silver Nanoparticles ¦ Au Ag Nanopowder 10nm Mixed (Water/ Ethanol) Dispersion | お問い合わせ | お問い合わせ